## 支撑文件
Al（%） | Si（%） | Mg（%） | Ti（%） | Be（%） | Fe（%） | Mn（%） | Cu（%） | Zn（%） | pb（%） | Sn（%） | Y（%） | B（%） | Ag（%） | Te（%） | Sb（%） | Zr（%） | Sc（%） | Sr（%） | La（%） | Ce（%） | RE（Ce+La）% | Sm（%） | modificator | Al-Ti-C | WB-1 | K2ZrF6 | Metamorphic temperature℃ | Metamorphic time/min | Al-5Ti-1B% | pouring temperature/℃ | mold temperature/℃ | cast | heat treatment | solution temperature/℃ | solution time/h | quenching medium | hardening heat /℃ | aging temperature /℃ | aging time /h | UTS
91.98 | 7.2 | 0.54 | 0.12 | 0.05 | 0.11 | 0 | 0 | 0 | 0 | 0 | 0 | 0 | 0 | 0 | 0 | 0 | 0 | 0 | 0 | 0 | 0 | 0 | RE | 0 | 0 | 0 | 0 | 0 | 0 | 720 | 300 | metal mold | heat treatment | 535 | 12 | water | 50 | 160 | 6 | 265
91.73 | 7.2 | 0.54 | 0.12 | 0.05 | 0.11 | 0 | 0 | 0 | 0 | 0 | 0 | 0 | 0 | 0 | 0 | 0 | 0 | 0 | 0 | 0 | 0.25 | 0 | RE | 0 | 0 | 0 | 0 | 0 | 0 | 720 | 300 | metal mold | heat treatment | 535 | 12 | water | 50 | 160 | 6 | 312
91.63 | 7.2 | 0.54 | 0.12 | 0.05 | 0.11 | 0 | 0 | 0 | 0 | 0 | 0 | 0 | 0 | 0 | 0 | 0 | 0 | 0 | 0 | 0 | 0.35 | 0 | RE | 0 | 0 | 0 | 0 | 0 | 0 | 720 | 300 | metal mold | heat treatment | 535 | 12 | water | 50 | 160 | 6 | 289
91.853 | 7.069 | 0.676 | 0 | 0 | 0.264 | 0.117 | 0.001 | 0 | 0 | 0 | 0 | 0 | 0 | 0 | 0 | 0 | 0 | 0.02 | 0 | 0 | 0 | 0 | Sr | 0 | 0 | 0 | 750 | 0 | 0 | 720 | 0 | sand mould | rapid set | 545 | 10 | water | 60 | 165 | 6 | 315.8
91.853 | 7.069 | 0.676 | 0 | 0 | 0.264 | 0.117 | 0.001 | 0 | 0 | 0 | 0 | 0 | 0 | 0 | 0 | 0 | 0 | 0.02 | 0 | 0 | 0 | 0 | Sr | 0 | 0 | 0 | 750 | 5 | 0 | 720 | 0 | sand mould | rapid set | 545 | 10 | water | 60 | 165 | 6 | 318
91.853 | 7.069 | 0.676 | 0 | 0 | 0.264 | 0.117 | 0.001 | 0 | 0 | 0 | 0 | 0 | 0 | 0 | 0 | 0 | 0 | 0.02 | 0 | 0 | 0 | 0 | Sr | 0 | 0 | 0 | 750 | 10 | 0 | 720 | 0 | sand mould | rapid set | 545 | 10 | water | 60 | 165 | 6 | 324.7
91.853 | 7.069 | 0.676 | 0 | 0 | 0.264 | 0.117 | 0.001 | 0 | 0 | 0 | 0 | 0 | 0 | 0 | 0 | 0 | 0 | 0.02 | 0 | 0 | 0 | 0 | Sr | 0 | 0 | 0 | 750 | 15 | 0 | 720 | 0 | sand mould | rapid set | 545 | 10 | water | 60 | 165 | 6 | 338.8
91.853 | 7.069 | 0.676 | 0 | 0 | 0.264 | 0.117 | 0.001 | 0 | 0 | 0 | 0 | 0 | 0 | 0 | 0 | 0 | 0 | 0.02 | 0 | 0 | 0 | 0 | Sr | 0 | 0 | 0 | 750 | 30 | 0 | 720 | 0 | sand mould | rapid set | 545 | 10 | water | 60 | 165 | 6 | 328.8
91.853 | 7.069 | 0.676 | 0 | 0 | 0.264 | 0.117 | 0.001 | 0 | 0 | 0 | 0 | 0 | 0 | 0 | 0 | 0 | 0 | 0.02 | 0 | 0 | 0 | 0 | Sr | 0 | 0 | 0 | 750 | 60 | 0 | 720 | 0 | sand mould | rapid set | 545 | 10 | water | 60 | 165 | 6 | 328.7
91.853 | 7.069 | 0.676 | 0 | 0 | 0.264 | 0.117 | 0.001 | 0 | 0 | 0 | 0 | 0 | 0 | 0 | 0 | 0 | 0 | 0.02 | 0 | 0 | 0 | 0 | Sr | 0 | 0 | 0 | 750 | 180 | 0 | 720 | 0 | sand mould | rapid set | 545 | 10 | water | 60 | 165 | 6 | 315.2
91.853 | 7.069 | 0.676 | 0 | 0 | 0.264 | 0.117 | 0.001 | 0 | 0 | 0 | 0 | 0 | 0 | 0 | 0 | 0 | 0 | 0.02 | 0 | 0 | 0 | 0 | Sr | 0 | 0 | 0 | 720 | 0 | 0 | 720 | 0 | sand mould | Hot extrusion | 545 | 10 | water | 60 | 165 | 6 | 315.8
91.853 | 7.069 | 0.676 | 0 | 0 | 0.264 | 0.117 | 0.001 | 0 | 0 | 0 | 0 | 0 | 0 | 0 | 0 | 0 | 0 | 0.02 | 0 | 0 | 0 | 0 | Sr | 0 | 0 | 0 | 720 | 2 | 0 | 720 | 0 | sand mould | Hot extrusion | 545 | 10 | water | 60 | 165 | 6 | 322.1
91.853 | 7.069 | 0.676 | 0 | 0 | 0.264 | 0.117 | 0.001 | 0 | 0 | 0 | 0 | 0 | 0 | 0 | 0 |  | 0 | 0.02 | 0 | 0 | 0 | 0 | Sr | 0 | 0 | 0 | 720 | 5 | 0 | 720 | 0 | sand mould | Hot extrusion | 545 | 10 | water | 60 | 165 | 6 | 336.7
91.853 | 7.069 | 0.676 | 0 | 0 | 0.264 | 0.117 | 0.001 | 0 | 0 | 0 | 0 | 0 | 0 | 0 | 0 | 0 | 0 | 0.02 | 0 | 0 | 0 | 0 | Sr | 0 | 0 | 0 | 720 | 15 | 0 | 720 | 0 | sand mould | Hot extrusion | 545 | 10 | water | 60 | 165 | 6 | 341.8
91.853 | 7.069 | 0.676 | 0 | 0 | 0.264 | 0.117 | 0.001 | 0 | 0 | 0 | 0 | 0 | 0 | 0 | 0 | 0 | 0 | 0.02 | 0 | 0 | 0 | 0 | Sr | 0 | 0 | 0 | 720 | 30 | 0 | 720 | 0 | sand mould | Hot extrusion | 545 | 10 | water | 60 | 165 | 6 | 334.3
91.853 | 7.069 | 0.676 | 0 | 0 | 0.264 | 0.117 | 0.001 | 0 | 0 | 0 | 0 | 0 | 0 | 0 | 0 | 0 | 0 | 0.02 | 0 | 0 | 0 | 0 | Sr | 0 | 0 | 0 | 720 | 60 | 0 | 720 | 0 | sand mould | Hot extrusion | 545 | 10 | water | 60 | 165 | 6 | 330.4
91.87 | 7 | 0.6 | 0.16 | 0.07 | 0.2 | 0.1 | 0 | 0 | 0 | 0 | 0 | 0 | 0 | 0 | 0 | 0 | 0 | 0 | 0 | 0 | 0 | 0 | no-modificator | 0 | 0 | 0 | 720 | 10 | 0 | 740 | 0 | sand mould | heat treatment | 545 | 10 | water | 40 | 160 | 6 | 320.33
91.83 | 7 | 0.6 | 0.16 | 0.07 | 0.2 | 0.1 | 0.04 | 0 | 0 | 0 | 0 | 0 | 0 | 0 | 0 | 0 | 0 | 0 | 0 | 0 | 0 | 0 | no-modificator | 0 | 0 | 0 | 720 | 10 | 0 | 740 | 0 | sand mould | heat treatment | 545 | 10 | water | 40 | 160 | 6 | 321.87
91.79 | 7 | 0.6 | 0.16 | 0.07 | 0.2 | 0.1 | 0.08 | 0 | 0 | 0 | 0 | 0 | 0 | 0 | 0 |  | 0 | 0 | 0 | 0 | 0 | 0 | no-modificator | 0 | 0 | 0 | 720 | 10 | 0 | 740 | 0 | sand mould | heat treatment | 545 | 10 | water | 40 | 160 | 6 | 320.46
91.77 | 7 | 0.6 | 0.16 | 0.07 | 0.2 | 0.1 | 0.1 | 0 | 0 | 0 | 0 | 0 | 0 | 0 | 0 | 0 | 0 | 0 | 0 | 0 | 0 | 0 | no-modificator | 0 | 0 | 0 | 720 | 10 | 0 | 740 | 0 | sand mould | heat treatment | 545 | 10 | water | 40 | 160 | 6 | 331.69
91.37 | 7 | 0.6 | 0.16 | 0.07 | 0.2 | 0.1 | 0.5 | 0 | 0 | 0 | 0 | 0 | 0 | 0 | 0 | 0 | 0 | 0 | 0 | 0 | 0 | 0 | no-modificator | 0 | 0 | 0 | 720 | 10 | 0 | 740 | 0 | sand mould | heat treatment | 545 | 10 | water | 40 | 160 | 6 | 337.21
90.87 | 7 | 0.6 | 0.16 | 0.07 | 0.2 | 0.1 | 1 | 0 | 0 | 0 | 0 | 0 | 0 | 0 | 0 | 0 | 0 | 0 | 0 | 0 | 0 | 0 | no-modificator | 0 | 0 | 0 | 720 | 10 | 0 | 740 | 0 | sand mould | heat treatment | 545 | 10 | water | 40 | 160 | 6 | 335.89
92.02 | 7.1 | 0.54 | 0.12 | 0 | 0.12 | 0.1 | 0 | 0 | 0 | 0 | 0 | 0 | 0 | 0 | 0 | 0 | 0 | 0 | 0 | 0 | 0 | 0 | K2ZrF6 | 0 | 0 | 0.85 | 722 | 13 | 0 | 750 | 300 | metal mold | heat treatment | 540 | 9 | water | 60 | 165 | 3.5 | 275
92.02 | 7.1 | 0.54 | 0.12 | 0 | 0.12 | 0.1 | 0 | 0 | 0 | 0 | 0 | 0 | 0 | 0 | 0 | 0 | 0 | 0 | 0 | 0 | 0 | 0 | K2ZrF6 | 0 | 0 | 0.9 | 722 | 13 | 0 | 750 | 300 | metal mold | heat treatment | 540 | 9 | water | 60 | 165 | 3.5 | 280
92.02 | 7.1 | 0.54 | 0.12 | 0 | 0.12 | 0.1 | 0 | 0 | 0 | 0 | 0 | 0 | 0 | 0 | 0 |  | 0 | 0 | 0 | 0 | 0 | 0 | K2ZrF6 | 0 | 0 | 0.95 | 722 | 13 | 0 | 750 | 300 | metal mold | heat treatment | 540 | 9 | water | 60 | 165 | 3.5 | 291
92.02 | 7.1 | 0.54 | 0.12 | 0 | 0.12 | 0.1 | 0 | 0 | 0 | 0 | 0 | 0 | 0 | 0 | 0 | 0 | 0 | 0 | 0 | 0 | 0 | 0 | K2ZrF6 | 0 | 0 | 1 | 722 | 13 | 0 | 750 | 300 | metal mold | heat treatment | 540 | 9 | water | 60 | 165 | 3.5 | 293
92.02 | 7.1 | 0.54 | 0.12 | 0 | 0.12 | 0.1 | 0 | 0 | 0 | 0 | 0 | 0 | 0 | 0 | 0 | 0 | 0 | 0 | 0 | 0 | 0 | 0 | K2ZrF6 | 0 | 0 | 1.1 | 722 | 13 | 0 | 750 | 300 | metal mold | heat treatment | 540 | 9 | water | 60 | 165 | 3.5 | 281
92.02 | 7.1 | 0.54 | 0.12 | 0 | 0.12 | 0.1 | 0 | 0 | 0 | 0 | 0 | 0 | 0 | 0 | 0 |  | 0 | 0 | 0 | 0 | 0 | 0 | K2ZrF6 | 0 | 0 | 1.15 | 722 | 13 | 0 | 750 | 300 | metal mold | heat treatment | 540 | 9 | water | 60 | 165 | 3.5 | 263
92.02 | 7.1 | 0.54 | 0.12 | 0 | 0.12 | 0.1 | 0 | 0 | 0 | 0 | 0 | 0 | 0 | 0 | 0 | 0 | 0 | 0 | 0 | 0 | 0 | 0 | K2ZrF6 | 0 | 0 | 1.05 | 715 | 15 | 0 | 740 | 300 | metal mold | heat treatment | 540 | 9 | water | 60 | 165 | 6 | 268
92.02 | 7.1 | 0.54 | 0.12 | 0 | 0.12 | 0.1 | 0 | 0 | 0 | 0 | 0 | 0 | 0 | 0 | 0 | 0 | 0 | 0 | 0 | 0 | 0 | 0 | K2ZrF6 | 0 | 0 | 1.05 | 720 | 15 | 0 | 740 | 300 | metal mold | heat treatment | 540 | 9 | water | 60 | 165 | 6 | 276
92.02 | 7.1 | 0.54 | 0.12 | 0 | 0.12 | 0.1 | 0 | 0 | 0 | 0 | 0 | 0 | 0 | 0 | 0 | 0 | 0 | 0 | 0 | 0 | 0 | 0 | K2ZrF6 | 0 | 0 | 1.05 | 725 | 15 | 0 | 740 | 300 | metal mold | heat treatment | 540 | 9 | water | 60 | 165 | 6 | 300
92.02 | 7.1 | 0.54 | 0.12 | 0 | 0.12 | 0.1 | 0 | 0 | 0 | 0 | 0 | 0 | 0 | 0 | 0 | 0 | 0 | 0 | 0 | 0 | 0 | 0 | K2ZrF6 | 0 | 0 | 1.05 | 730 | 15 | 0 | 740 | 300 | metal mold | heat treatment | 540 | 9 | water | 60 | 165 | 6 | 271
92.02 | 7.1 | 0.54 | 0.12 | 0 | 0.12 | 0.1 | 0 | 0 | 0 | 0 | 0 | 0 | 0 | 0 | 0 | 0 | 0 | 0 | 0 | 0 | 0 | 0 | K2ZrF6 | 0 | 0 | 1.05 | 735 | 15 | 0 | 740 | 300 | metal mold | heat treatment | 540 | 9 | water | 60 | 165 | 6 | 256
92.02 | 7.1 | 0.54 | 0.12 | 0 | 0.12 | 0.1 | 0 | 0 | 0 | 0 | 0 | 0 | 0 | 0 | 0 | 0 | 0 | 0 | 0 | 0 | 0 | 0 | K2ZrF6 | 0 | 0 | 1.05 | 725 | 15 | 0 | 700 | 300 | metal mold | heat treatment | 540 | 9 | water | 60 | 165 | 3.5 | 280
92.02 | 7.1 | 0.54 | 0.12 | 0 | 0.12 | 0.1 | 0 | 0 | 0 | 0 | 0 | 0 | 0 | 0 | 0 | 0 | 0 | 0 | 0 | 0 | 0 | 0 | K2ZrF6 | 0 | 0 | 1.05 | 725 | 15 | 0 | 705 | 300 | metal mold | heat treatment | 540 | 9 | water | 60 | 165 | 3.5 | 301
92.02 | 7.1 | 0.54 | 0.12 | 0 | 0.12 | 0.1 | 0 | 0 | 0 | 0 | 0 | 0 | 0 | 0 | 0 | 0 | 0 | 0 | 0 | 0 | 0 | 0 | K2ZrF6 | 0 | 0 | 1.05 | 725 | 15 | 0 | 710 | 300 | metal mold | heat treatment | 540 | 9 | water | 60 | 165 | 3.5 | 329
92.02 | 7.1 | 0.54 | 0.12 | 0 | 0.12 | 0.1 | 0 | 0 | 0 | 0 | 0 | 0 | 0 | 0 | 0 | 0 | 0 | 0 | 0 | 0 | 0 | 0 | K2ZrF6 | 0 | 0 | 1.05 | 725 | 15 | 0 | 715 | 300 | metal mold | heat treatment | 540 | 9 | water | 60 | 165 | 3.5 | 320
92.02 | 7.1 | 0.54 | 0.12 | 0 | 0.12 | 0.1 | 0 | 0 | 0 | 0 | 0 | 0 | 0 | 0 | 0 | 0 | 0 | 0 | 0 | 0 | 0 | 0 | K2ZrF6 | 0 | 0 | 1.05 | 725 | 15 | 0 | 720 | 300 | metal mold | heat treatment | 540 | 9 | water | 60 | 165 | 3.5 | 316
92.02 | 7.1 | 0.54 | 0.12 | 0 | 0.12 | 0.1 | 0 | 0 | 0 | 0 | 0 | 0 | 0 | 0 | 0 | 0 | 0 | 0 | 0 | 0 | 0 | 0 | K2ZrF6 | 0 | 0 | 1.05 | 725 | 15 | 0 | 725 | 300 | metal mold | heat treatment | 540 | 9 | water | 60 | 165 | 3.5 | 301
92.02 | 7.1 | 0.54 | 0.12 | 0 | 0.12 | 0.1 | 0 | 0 | 0 | 0 | 0 | 0 | 0 | 0 | 0 | 0 | 0 | 0 | 0 | 0 | 0 | 0 | K2ZrF6 | 0 | 0 | 1.05 | 725 | 15 | 0 | 730 | 300 | metal mold | heat treatment | 540 | 9 | water | 60 | 165 | 3.5 | 298
92.02 | 7.1 | 0.54 | 0.12 | 0 | 0.12 | 0.1 | 0 | 0 | 0 | 0 | 0 | 0 | 0 | 0 | 0 | 0 | 0 | 0 | 0 | 0 | 0 | 0 | K2ZrF6 | 0 | 0 | 1.05 | 725 | 15 | 0 | 700 | 0 | sand mould | heat treatment | 540 | 9 | water | 60 | 165 | 3.5 | 266
92.02 | 7.1 | 0.54 | 0.12 | 0 | 0.12 | 0.1 | 0 | 0 | 0 | 0 | 0 | 0 | 0 | 0 | 0 | 0 | 0 | 0 | 0 | 0 | 0 | 0 | K2ZrF6 | 0 | 0 | 1.05 | 725 | 15 | 0 | 705 | 0 | sand mould | heat treatment | 540 | 9 | water | 60 | 165 | 3.5 | 271
92.02 | 7.1 | 0.54 | 0.12 | 0 | 0.12 | 0.1 | 0 | 0 | 0 | 0 | 0 | 0 | 0 | 0 | 0 | 0 | 0 | 0 | 0 | 0 | 0 | 0 | K2ZrF6 | 0 | 0 | 1.05 | 725 | 15 | 0 | 710 | 0 | sand mould | heat treatment | 540 | 9 | water | 60 | 165 | 3.5 | 277
92.02 | 7.1 | 0.54 | 0.12 | 0 | 0.12 | 0.1 | 0 | 0 | 0 | 0 | 0 | 0 | 0 | 0 | 0 | 0 | 0 | 0 | 0 | 0 | 0 | 0 | K2ZrF6 | 0 | 0 | 1.05 | 725 | 15 | 0 | 715 | 0 | sand mould | heat treatment | 540 | 9 | water | 60 | 165 | 3.5 | 280
92.02 | 7.1 | 0.54 | 0.12 | 0 | 0.12 | 0.1 | 0 | 0 | 0 | 0 | 0 | 0 | 0 | 0 | 0 | 0 | 0 | 0 | 0 | 0 | 0 | 0 | K2ZrF6 | 0 | 0 | 1.05 | 725 | 15 | 0 | 720 | 0 | sand mould | heat treatment | 540 | 9 | water | 60 | 165 | 3.5 | 286
92.02 | 7.1 | 0.54 | 0.12 | 0 | 0.12 | 0.1 | 0 | 0 | 0 | 0 | 0 | 0 | 0 | 0 | 0 | 0 | 0 | 0 | 0 | 0 | 0 | 0 | K2ZrF6 | 0 | 0 | 1.05 | 725 | 15 | 0 | 725 | 0 | sand mould | heat treatment | 540 | 9 | water | 60 | 165 | 3.5 | 282
92.02 | 7.1 | 0.54 | 0.12 | 0 | 0.12 | 0.1 | 0 | 0 | 0 | 0 | 0 | 0 | 0 | 0 | 0 | 0 | 0 | 0 | 0 | 0 | 0 | 0 | K2ZrF6 | 0 | 0 | 1.05 | 725 | 15 | 0 | 730 | 0 | sand mould | heat treatment | 540 | 9 | water | 60 | 165 | 3.5 | 285
92.396 | 6.75 | 0.63 | 0.14 | 0 | 0.084 | 0 | 0 | 0 | 0 | 0 | 0 | 0 | 0 | 0 | 0 | 0 | 0 | 0 | 0 | 0 | 0 | 0 | Sr | 0 | 0 | 0 | 730 | 30 | 0 | 715 | 210 | metal mold | heat treatment | 540 | 8 | water | 60 | 165 | 6 | 299.8
92.386 | 6.75 | 0.63 | 0.14 | 0 | 0.084 | 0 | 0 | 0 | 0 | 0 | 0 | 0 | 0 | 0 | 0 | 0 | 0 | 0.01 | 0 | 0 | 0 | 0 | Sr | 0 | 0 | 0 | 730 | 30 | 0 | 715 | 210 | metal mold | heat treatment | 540 | 8 | water | 60 | 165 | 6 | 304.84
92.366 | 6.75 | 0.63 | 0.14 | 0 | 0.084 | 0 | 0 | 0 | 0 | 0 | 0 | 0 | 0 | 0 | 0 | 0 | 0 | 0.03 | 0 | 0 | 0 | 0 | Sr | 0 | 0 | 0 | 730 | 30 | 0 | 715 | 210 | metal mold | heat treatment | 540 | 8 | water | 60 | 165 | 6 | 316.5
92.346 | 6.75 | 0.63 | 0.14 | 0 | 0.084 | 0 | 0 | 0 | 0 | 0 | 0 | 0 | 0 | 0 | 0 | 0 | 0 | 0.05 | 0 | 0 | 0 | 0 | Sr | 0 | 0 | 0 | 730 | 30 | 0 | 715 | 210 | metal mold | heat treatment | 540 | 8 | water | 60 | 165 | 6 | 297.05
92.326 | 6.75 | 0.63 | 0.14 | 0 | 0.084 | 0 | 0 | 0 | 0 | 0 | 0 | 0 | 0 | 0 | 0 | 0 | 0 | 0.07 | 0 | 0 | 0 | 0 | Sr | 0 | 0 | 0 | 730 | 30 | 0 | 715 | 210 | metal mold | heat treatment | 540 | 8 | water | 60 | 165 | 6 | 296.51
91.92 | 6.8 | 0.66 | 0.15 | 0.07 | 0.2 | 0.1 | 0.1 | 0 | 0 | 0 | 0 | 0 | 0 | 0 | 0 | 0 | 0 | 0 | 0 | 0 | 0 | 0 | Sr and RE | 0 | 0 | 0 | 730 | 30 | 0 | 730 | 0 | sand mould | heat treatment | 540 | 17 | water | 60 | 165 | 7 | 315
91.62 | 6.8 | 0.66 | 0.15 | 0.07 | 0.2 | 0.1 | 0.1 | 0 | 0 | 0 | 0 | 0 | 0 | 0 | 0 | 0 | 0 | 0 | 0 | 0 | 0.3 | 0 | Sr and RE | 0 | 0 | 0 | 730 | 25 | 0 | 730 | 0 | sand mould | heat treatment | 540 | 17 | water | 60 | 165 | 7 | 301.7
91.86 | 6.8 | 0.66 | 0.15 | 0.07 | 0.2 | 0.1 | 0.1 | 0 | 0 | 0 | 0 | 0 | 0 | 0 | 0 | 0 | 0 | 0.06 | 0 | 0 | 0 | 0 | Sr and RE | 0 | 0 | 0 | 730 | 25 | 0 | 730 | 0 | sand mould | heat treatment | 540 | 17 | water | 60 | 165 | 7 | 304.2
91.67 | 7 | 0.6 | 0.17 | 0.06 | 0.2 | 0.1 | 0.2 | 0 | 0 | 0 | 0 | 0 | 0 | 0 | 0 | 0 | 0 | 0 | 0 | 0 | 0 | 0 | Te and Sb | 0 | 0 | 0 | 0 | 0 | 0 | 720 | 0 | sand mould | heat treatment | 540 | 14 | water | 24 | 160 | 8 | 356
91.37 | 7 | 0.6 | 0.17 | 0.06 | 0.2 | 0.1 | 0.2 | 0 | 0 | 0 | 0 | 0 | 0 | 0.12 | 0.18 | 0 | 0 | 0 | 0 | 0 | 0 | 0 | Te and Sb | 0 | 0 | 0 | 0 | 0 | 0 | 720 | 0 | sand mould | heat treatment | 545 | 20 | water | 0 | 170 | 10 | 365
91.37 | 7 | 0.6 | 0.17 | 0.06 | 0.2 | 0.1 | 0.2 | 0 | 0 | 0 | 0 | 0 | 0 | 0.12 | 0.18 | 0 | 0 | 0 | 0 | 0 | 0 | 0 | Te and Sb | 0 | 0 | 0 | 0 | 0 | 0 | 720 | 0 | sand mould | heat treatment | 545 | 20 | water | 65 | 170 | 10 | 360
91.37 | 7 | 0.6 | 0.17 | 0.06 | 0.2 | 0.1 | 0.2 | 0 | 0 | 0 | 0 | 0 | 0 | 0.12 | 0.18 | 0 | 0 | 0 | 0 | 0 | 0 | 0 | Te and Sb | 0 | 0 | 0 | 0 | 0 | 0 | 720 | 0 | sand mould | heat treatment | 545 | 20 | HO(CH2CH2O)nH | 60 | 170 | 10 | 360
91.37 | 7 | 0.6 | 0.17 | 0.06 | 0.2 | 0.1 | 0.2 | 0 | 0 | 0 | 0 | 0 | 0 | 0.12 | 0.18 | 0 | 0 | 0 | 0 | 0 | 0 | 0 | Te and Sb | 0 | 0 | 0 | 0 | 0 | 0 | 720 | 0 | sand mould | heat treatment | 540 | 14 | water | 0 | 160 | 8 | 357
91.37 | 7 | 0.6 | 0.17 | 0.06 | 0.2 | 0.1 | 0.2 | 0 | 0 | 0 | 0 | 0 | 0 | 0.12 | 0.18 | 0 | 0 | 0 | 0 | 0 | 0 | 0 | Te and Sb | 0 | 0 | 0 | 0 | 0 | 0 | 720 | 0 | sand mould | heat treatment | 540 | 14 | water | 65 | 160 | 8 | 356
91.37 | 7 | 0.6 | 0.17 | 0.06 | 0.2 | 0.1 | 0.2 | 0 | 0 | 0 | 0 | 0 | 0 | 0.12 | 0.18 | 0 | 0 | 0 | 0 | 0 | 0 | 0 | Te and Sb | 0 | 0 | 0 | 0 | 0 | 0 | 720 | 0 | sand mould | heat treatment | 540 | 14 | HO(CH2CH2O)nH | 60 | 160 | 8 | 357
91.37 | 7 | 0.6 | 0.17 | 0.06 | 0.2 | 0.1 | 0.2 | 0 | 0 | 0 | 0 | 0 | 0 | 0.12 | 0.18 | 0 | 0 | 0 | 0 | 0 | 0 | 0 | Te and Sb | 0 | 0 | 0 | 0 | 0 | 0 | 720 | 0 | sand mould | heat treatment | 535 | 8 | water | 0 | 150 | 6 | 345
91.37 | 7 | 0.6 | 0.17 | 0.06 | 0.2 | 0.1 | 0.2 | 0 | 0 | 0 | 0 | 0 | 0 | 0.12 | 0.18 | 0 | 0 | 0 | 0 | 0 | 0 | 0 | Te and Sb | 0 | 0 | 0 | 0 | 0 | 0 | 720 | 0 | sand mould | heat treatment | 535 | 8 | water | 65 | 150 | 6 | 340
91.37 | 7 | 0.6 | 0.17 | 0.06 | 0.2 | 0.1 | 0.2 | 0 | 0 | 0 | 0 | 0 | 0 | 0.12 | 0.18 | 0 | 0 | 0 | 0 | 0 | 0 | 0 | Te and Sb | 0 | 0 | 0 | 0 | 0 | 0 | 720 | 0 | sand mould | heat treatment | 535 | 8 | HO(CH2CH2O)nH | 60 | 150 | 6 | 318
91.92 | 7.2 | 0.54 | 0.12 | 0 | 0.11 | 0.1 | 0 | 0 | 0 | 0 | 0 | 0 | 0 | 0 | 0 | 0 | 0 | 0.01 | 0 | 0 | 0 | 0 | Sr | 0 | 0 | 0 | 740 | 20 | 0 | 730 | 300 | metal mold | heat treatment | 535 | 8 | water | 80 | 165 | 6 | 254.5
91.9 | 7.2 | 0.54 | 0.12 | 0 | 0.11 | 0.1 | 0 | 0 | 0 | 0 | 0 | 0 | 0 | 0 | 0 | 0 | 0 | 0.03 | 0 | 0 | 0 | 0 | Sr | 0 | 0 | 0 | 740 | 20 | 0 | 730 | 300 | metal mold | heat treatment | 535 | 8 | water | 80 | 165 | 6 | 305
91.88 | 7.2 | 0.54 | 0.12 | 0 | 0.11 | 0.1 | 0 | 0 | 0 | 0 | 0 | 0 | 0 | 0 | 0 | 0 | 0 | 0.05 | 0 | 0 | 0 | 0 | Sr | 0 | 0 | 0 | 740 | 20 | 0 | 730 | 300 | metal mold | heat treatment | 535 | 8 | water | 80 | 165 | 6 | 285
91.86 | 7.2 | 0.54 | 0.12 | 0 | 0.11 | 0.1 | 0 | 0 | 0 | 0 | 0 | 0 | 0 | 0 | 0 | 0 | 0 | 0.07 | 0 | 0 | 0 | 0 | Sr | 0 | 0 | 0 | 740 | 20 | 0 | 730 | 300 | metal mold | heat treatment | 535 | 8 | water | 80 | 165 | 6 | 271
92.27 | 7 | 0.52 | 0.15 | 0.06 | 0 | 0 | 0 | 0 | 0 | 0 | 0 | 0 | 0 | 0 | 0 | 0 | 0 | 0 | 0 | 0 | 0 | 0 | no-modificator | 0 | 0 | 0 | 0 | 0 | 0 | 720 | 0 | sand mould | heat treatment | 535 | 12 | water | 40 | 175 | 6 | 298
92.11 | 7.05 | 0.52 | 0.14 | 0 | 0 | 0.11 | 0.04 | 0.03 | 0 | 0 | 0 | 0 | 0 | 0 | 0 | 0 | 0 | 0 | 0 | 0 | 0 | 0 | no-modificator | 0 | 0 | 0 | 0 | 0 | 0 | 695 | 0 | sand mould | heat treatment | 540 | 15 | water | 40 | 160 | 8 | 303
92 | 7.05 | 0.52 | 0.14 | 0 | 0 | 0.11 | 0.04 | 0.03 | 0 | 0 | 0 | 0 | 0 | 0 | 0 | 0.11 | 0 | 0 | 0 | 0 | 0 | 0 | no-modificator | 0 | 0 | 0 | 0 | 0 | 0 | 695 | 0 | sand mould | heat treatment | 540 | 15 | water | 40 | 160 | 8 | 318
91.92 | 7.05 | 0.52 | 0.14 | 0 | 0 | 0.11 | 0.04 | 0.03 | 0 | 0 | 0 | 0 | 0 | 0 | 0 | 0.19 | 0 | 0 | 0 | 0 | 0 | 0 | no-modificator | 0 | 0 | 0 | 0 | 0 | 0 | 695 | 0 | sand mould | heat treatment | 540 | 15 | water | 40 | 160 | 8 | 329
91.8 | 7.05 | 0.52 | 0.14 | 0 | 0 | 0.11 | 0.04 | 0.03 | 0 | 0 | 0 | 0 | 0 | 0 | 0 | 0.31 | 0 | 0 | 0 | 0 | 0 | 0 | no-modificator | 0 | 0 | 0 | 0 | 0 | 0 | 695 | 0 | sand mould | heat treatment | 540 | 15 | water | 40 | 160 | 8 | 317
92.72 | 6.5 | 0.52 | 0.14 | 0.04 | 0 | 0 | 0 | 0 | 0 | 0 | 0.08 | 0 | 0 | 0 | 0 | 0 | 0 | 0 | 0 | 0 | 0 | 0 | Y | 0 | 0 | 0 | 0 | 0 | 0 | 695 | 300 | metal mold | heat treatment | 530 | 4 | water | 60 | 170 | 4 | 322
92.72 | 6.5 | 0.52 | 0.14 | 0.04 | 0 | 0 | 0 | 0 | 0 | 0 | 0.08 | 0 | 0 | 0 | 0 | 0 | 0 | 0 | 0 | 0 | 0 | 0 | Y | 0 | 0 | 0 | 0 | 0 | 0 | 695 | 300 | metal mold | heat treatment | 530 | 6 | water | 60 | 170 | 4 | 342.97
92.72 | 6.5 | 0.52 | 0.14 | 0.04 | 0 | 0 | 0 | 0 | 0 | 0 | 0.08 | 0 | 0 | 0 | 0 | 0 | 0 | 0 | 0 | 0 | 0 | 0 | Y | 0 | 0 | 0 | 0 | 0 | 0 | 695 | 300 | metal mold | heat treatment | 530 | 8 | water | 60 | 170 | 4 | 346.98
92.72 | 6.5 | 0.52 | 0.14 | 0.04 | 0 | 0 | 0 | 0 | 0 | 0 | 0.08 | 0 | 0 | 0 | 0 | 0 | 0 | 0 | 0 | 0 | 0 | 0 | Y | 0 | 0 | 0 | 0 | 0 | 0 | 695 | 300 | metal mold | heat treatment | 530 | 10 | water | 60 | 170 | 4 | 349.38
92.72 | 6.5 | 0.52 | 0.14 | 0.04 | 0 | 0 | 0 | 0 | 0 | 0 | 0.08 | 0 | 0 | 0 | 0 | 0 | 0 | 0 | 0 | 0 | 0 | 0 | Y | 0 | 0 | 0 | 0 | 0 | 0 | 695 | 300 | metal mold | heat treatment | 530 | 12 | water | 60 | 170 | 4 | 364.63
92.72 | 6.5 | 0.52 | 0.14 | 0.04 | 0 | 0 | 0 | 0 | 0 | 0 | 0.08 | 0 | 0 | 0 | 0 | 0 | 0 | 0 | 0 | 0 | 0 | 0 | Y | 0 | 0 | 0 | 0 | 0 | 0 | 695 | 300 | metal mold | heat treatment | 550 | 4 | water | 60 | 170 | 4 | 336.48
92.72 | 6.5 | 0.52 | 0.14 | 0.04 | 0 | 0 | 0 | 0 | 0 | 0 | 0.08 | 0 | 0 | 0 | 0 | 0 | 0 | 0 | 0 | 0 | 0 | 0 | Y | 0 | 0 | 0 | 0 | 0 | 0 | 695 | 300 | metal mold | heat treatment | 550 | 6 | water | 60 | 170 | 4 | 337.16
92.72 | 6.5 | 0.52 | 0.14 | 0.04 | 0 | 0 | 0 | 0 | 0 | 0 | 0.08 | 0 | 0 | 0 | 0 | 0 | 0 | 0 | 0 | 0 | 0 | 0 | Y | 0 | 0 | 0 | 0 | 0 | 0 | 695 | 300 | metal mold | heat treatment | 550 | 8 | water | 60 | 170 | 4 | 339.49
92.72 | 6.5 | 0.52 | 0.14 | 0.04 | 0 | 0 | 0 | 0 | 0 | 0 | 0.08 | 0 | 0 | 0 | 0 | 0 | 0 | 0 | 0 | 0 | 0 | 0 | Y | 0 | 0 | 0 | 0 | 0 | 0 | 695 | 300 | metal mold | heat treatment | 550 | 10 | water | 60 | 170 | 4 | 340.27
92.72 | 6.5 | 0.52 | 0.14 | 0.04 | 0 | 0 | 0 | 0 | 0 | 0 | 0.08 | 0 | 0 | 0 | 0 | 0 | 0 | 0 | 0 | 0 | 0 | 0 | Y | 0 | 0 | 0 | 0 | 0 | 0 | 695 | 300 | metal mold | heat treatment | 550 | 12 | water | 60 | 170 | 4 | 346.5
92.72 | 6.5 | 0.52 | 0.14 | 0.04 | 0 | 0 | 0 | 0 | 0 | 0 | 0.08 | 0 | 0 | 0 | 0 | 0 | 0 | 0 | 0 | 0 | 0 | 0 | Y | 0 | 0 | 0 | 0 | 0 | 0 | 695 | 300 | metal mold | heat treatment | 530 | 4 | water | 60 | 155 | 5 | 306
92.72 | 6.5 | 0.52 | 0.14 | 0.04 | 0 | 0 | 0 | 0 | 0 | 0 | 0.08 | 0 | 0 | 0 | 0 | 0 | 0 | 0 | 0 | 0 | 0 | 0 | Y | 0 | 0 | 0 | 0 | 0 | 0 | 695 | 300 | metal mold | heat treatment | 530 | 4 | water | 60 | 155 | 7 | 320
92.72 | 6.5 | 0.52 | 0.14 | 0.04 | 0 | 0 | 0 | 0 | 0 | 0 | 0.08 | 0 | 0 | 0 | 0 | 0 | 0 | 0 | 0 | 0 | 0 | 0 | Y | 0 | 0 | 0 | 0 | 0 | 0 | 695 | 300 | metal mold | heat treatment | 530 | 4 | water | 60 | 155 | 9 | 323.5
92.72 | 6.5 | 0.52 | 0.14 | 0.04 | 0 | 0 | 0 | 0 | 0 | 0 | 0.08 | 0 | 0 | 0 | 0 | 0 | 0 | 0 | 0 | 0 | 0 | 0 | Y | 0 | 0 | 0 | 0 | 0 | 0 | 695 | 300 | metal mold | heat treatment | 530 | 4 | water | 60 | 155 | 11 | 331.2
92.72 | 6.5 | 0.52 | 0.14 | 0.04 | 0 | 0 | 0 | 0 | 0 | 0 | 0.08 | 0 | 0 | 0 | 0 | 0 | 0 | 0 | 0 | 0 | 0 | 0 | Y | 0 | 0 | 0 | 0 | 0 | 0 | 695 | 300 | metal mold | heat treatment | 530 | 4 | water | 60 | 175 | 5 | 333.7
92.72 | 6.5 | 0.52 | 0.14 | 0.04 | 0 | 0 | 0 | 0 | 0 | 0 | 0.08 | 0 | 0 | 0 | 0 | 0 | 0 | 0 | 0 | 0 | 0 | 0 | Y | 0 | 0 | 0 | 0 | 0 | 0 | 695 | 300 | metal mold | heat treatment | 530 | 4 | water | 60 | 175 | 7 | 345.8
92.72 | 6.5 | 0.52 | 0.14 | 0.04 | 0 | 0 | 0 | 0 | 0 | 0 | 0.08 | 0 | 0 | 0 | 0 | 0 | 0 | 0 | 0 | 0 | 0 | 0 | Y | 0 | 0 | 0 | 0 | 0 | 0 | 695 | 300 | metal mold | heat treatment | 530 | 4 | water | 60 | 175 | 9 | 344.3
92.72 | 6.5 | 0.52 | 0.14 | 0.04 | 0 | 0 | 0 | 0 | 0 | 0 | 0.08 | 0 | 0 | 0 | 0 | 0 | 0 | 0 | 0 | 0 | 0 | 0 | Y | 0 | 0 | 0 | 0 | 0 | 0 | 695 | 300 | metal mold | heat treatment | 530 | 4 | water | 60 | 175 | 11 | 342.7
92.72 | 6.5 | 0.52 | 0.14 | 0.04 | 0 | 0 | 0 | 0 | 0 | 0 | 0.08 | 0 | 0 | 0 | 0 | 0 | 0 | 0 | 0 | 0 | 0 | 0 | Y | 0 | 0 | 0 | 0 | 0 | 0 | 695 | 300 | metal mold | heat treatment | 530 | 4 | water | 60 | 195 | 5 | 332.1
92.72 | 6.5 | 0.52 | 0.14 | 0.04 | 0 | 0 | 0 | 0 | 0 | 0 | 0.08 | 0 | 0 | 0 | 0 | 0 | 0 | 0 | 0 | 0 | 0 | 0 | Y | 0 | 0 | 0 | 0 | 0 | 0 | 695 | 300 | metal mold | heat treatment | 530 | 4 | water | 60 | 195 | 7 | 348.4
92.72 | 6.5 | 0.52 | 0.14 | 0.04 | 0 | 0 | 0 | 0 | 0 | 0 | 0.08 | 0 | 0 | 0 | 0 | 0 | 0 | 0 | 0 | 0 | 0 | 0 | Y | 0 | 0 | 0 | 0 | 0 | 0 | 695 | 300 | metal mold | heat treatment | 530 | 4 | water | 60 | 195 | 9 | 326.1
92.72 | 6.5 | 0.52 | 0.14 | 0.04 | 0 | 0 | 0 | 0 | 0 | 0 | 0.08 | 0 | 0 | 0 | 0 | 0 | 0 | 0 | 0 | 0 | 0 | 0 | Y | 0 | 0 | 0 | 0 | 0 | 0 | 695 | 300 | metal mold | heat treatment | 530 | 4 | water | 60 | 195 | 11 | 337.8
92.72 | 6.5 | 0.52 | 0.14 | 0.04 | 0 | 0 | 0 | 0 | 0 | 0 | 0.08 | 0 | 0 | 0 | 0 | 0 | 0 | 0 | 0 | 0 | 0 | 0 | Y | 0 | 0 | 0 | 0 | 0 | 0 | 695 | 300 | metal mold | heat treatment | 530 | 4 | water | 60 | 215 | 5 | 297.8
92.72 | 6.5 | 0.52 | 0.14 | 0.04 | 0 | 0 | 0 | 0 | 0 | 0 | 0.08 | 0 | 0 | 0 | 0 | 0 | 0 | 0 | 0 | 0 | 0 | 0 | Y | 0 | 0 | 0 | 0 | 0 | 0 | 695 | 300 | metal mold | heat treatment | 530 | 4 | water | 60 | 215 | 7 | 285
92.72 | 6.5 | 0.52 | 0.14 | 0.04 | 0 | 0 | 0 | 0 | 0 | 0 | 0.08 | 0 | 0 | 0 | 0 | 0 | 0 | 0 | 0 | 0 | 0 | 0 | Y | 0 | 0 | 0 | 0 | 0 | 0 | 695 | 300 | metal mold | heat treatment | 530 | 4 | water | 60 | 215 | 9 | 283.6
92.72 | 6.5 | 0.52 | 0.14 | 0.04 | 0 | 0 | 0 | 0 | 0 | 0 | 0.08 | 0 | 0 | 0 | 0 | 0 | 0 | 0 | 0 | 0 | 0 | 0 | Y | 0 | 0 | 0 | 0 | 0 | 0 | 695 | 300 | metal mold | heat treatment | 530 | 4 | water | 60 | 215 | 11 | 278.2
91.82 | 7 | 0.6 | 0.16 | 0.07 | 0 | 0.1 | 0.1 | 0.1 | 0.05 | 0 | 0 | 0 | 0 | 0 | 0 | 0 | 0 | 0 | 0 | 0 | 0 | 0 | no-modificator | 0 | 0 | 0 | 0 | 0 | 0 | 680 | 150 | metal mold | heat treatment | 525 | 9 | water | 65 | 165 | 9 | 275
91.82 | 7 | 0.6 | 0.16 | 0.07 | 0 | 0.1 | 0.1 | 0.1 | 0.05 | 0 | 0 | 0 | 0 | 0 | 0 | 0 | 0 | 0 | 0 | 0 | 0 | 0 | no-modificator | 0 | 0 | 0 | 0 | 0 | 0 | 690 | 150 | metal mold | heat treatment | 525 | 9 | water | 65 | 165 | 9 | 287
91.82 | 7 | 0.6 | 0.16 | 0.07 | 0 | 0.1 | 0.1 | 0.1 | 0.05 | 0 | 0 | 0 | 0 | 0 | 0 | 0 | 0 | 0 | 0 | 0 | 0 | 0 | no-modificator | 0 | 0 | 0 | 0 | 0 | 0 | 700 | 150 | metal mold | heat treatment | 525 | 9 | water | 65 | 165 | 9 | 313
91.82 | 7 | 0.6 | 0.16 | 0.07 | 0 | 0.1 | 0.1 | 0.1 | 0.05 | 0 | 0 | 0 | 0 | 0 | 0 | 0 | 0 | 0 | 0 | 0 | 0 | 0 | no-modificator | 0 | 0 | 0 | 0 | 0 | 0 | 710 | 150 | metal mold | heat treatment | 525 | 9 | water | 65 | 165 | 9 | 336
91.82 | 7 | 0.6 | 0.16 | 0.07 | 0 | 0.1 | 0.1 | 0.1 | 0.05 | 0 | 0 | 0 | 0 | 0 | 0 | 0 | 0 | 0 | 0 | 0 | 0 | 0 | no-modificator | 0 | 0 | 0 | 0 | 0 | 0 | 720 | 150 | metal mold | heat treatment | 525 | 9 | water | 65 | 165 | 9 | 339
91.82 | 7 | 0.6 | 0.16 | 0.07 | 0 | 0.1 | 0.1 | 0.1 | 0.05 | 0 | 0 | 0 | 0 | 0 | 0 | 0 | 0 | 0 | 0 | 0 | 0 | 0 | no-modificator | 0 | 0 | 0 | 0 | 0 | 0 | 700 | 150 | metal mold | heat treatment | 525 | 9 | water | 65 | 165 | 9 | 286
91.82 | 7 | 0.6 | 0.16 | 0.07 | 0 | 0.1 | 0.1 | 0.1 | 0.05 | 0 | 0 | 0 | 0 | 0 | 0 | 0 | 0 | 0 | 0 | 0 | 0 | 0 | no-modificator | 0 | 0 | 0 | 0 | 0 | 0 | 700 | 200 | metal mold | heat treatment | 525 | 9 | water | 65 | 165 | 9 | 311
91.82 | 7 | 0.6 | 0.16 | 0.07 | 0 | 0.1 | 0.1 | 0.1 | 0.05 | 0 | 0 | 0 | 0 | 0 | 0 | 0 | 0 | 0 | 0 | 0 | 0 | 0 | no-modificator | 0 | 0 | 0 | 0 | 0 | 0 | 700 | 250 | metal mold | heat treatment | 525 | 9 | water | 65 | 165 | 9 | 335
91.82 | 7 | 0.6 | 0.16 | 0.07 | 0 | 0.1 | 0.1 | 0.1 | 0.05 | 0 | 0 | 0 | 0 | 0 | 0 | 0 | 0 | 0 | 0 | 0 | 0 | 0 | no-modificator | 0 | 0 | 0 | 0 | 0 | 0 | 700 | 300 | metal mold | heat treatment | 525 | 9 | water | 65 | 165 | 9 | 324
91.82 | 7 | 0.6 | 0.16 | 0.07 | 0 | 0.1 | 0.1 | 0.1 | 0.05 | 0 | 0 | 0 | 0 | 0 | 0 | 0 | 0 | 0 | 0 | 0 | 0 | 0 | no-modificator | 0 | 0 | 0 | 0 | 0 | 0 | 700 | 350 | metal mold | heat treatment | 525 | 9 | water | 65 | 165 | 9 | 275
91.53 | 7.2 | 0.56 | 0.14 | 0.07 | 0.2 | 0.1 | 0.1 | 0.1 | 0 | 0 | 0 | 0 | 0 | 0 | 0 | 0 | 0 | 0 | 0 | 0 | 0 | 0 | no-modificator | 0 | 0 | 0 | 0 | 0 | 0 | 720 | 0 | sand mould | heat treatment | 540 | 14 | water | 55 | 155 | 7.5 | 365
91.53 | 7.2 | 0.56 | 0.14 | 0.07 | 0.2 | 0.1 | 0.1 | 0.1 | 0 | 0 | 0 | 0 | 0 | 0 | 0 | 0 | 0 | 0 | 0 | 0 | 0 | 0 | no-modificator | 0 | 0 | 0 | 0 | 0 | 0 | 720 | 0 | sand mould | heat treatment | 545 | 14 | water | 55 | 155 | 7.5 | 375
91.53 | 7.2 | 0.56 | 0.14 | 0.07 | 0.2 | 0.1 | 0.1 | 0.1 | 0 | 0 | 0 | 0 | 0 | 0 | 0 | 0 | 0 | 0 | 0 | 0 | 0 | 0 | no-modificator | 0 | 0 | 0 | 0 | 0 | 0 | 720 | 0 | sand mould | heat treatment | 550 | 14 | water | 55 | 155 | 7.5 | 353
91.53 | 7.2 | 0.56 | 0.14 | 0.07 | 0.2 | 0.1 | 0.1 | 0.1 | 0 | 0 | 0 | 0 | 0 | 0 | 0 | 0 | 0 | 0 | 0 | 0 | 0 | 0 | no-modificator | 0 | 0 | 0 | 0 | 0 | 0 | 720 | 0 | sand mould | heat treatment | 540 | 16 | water | 55 | 155 | 7.5 | 347
91.53 | 7.2 | 0.56 | 0.14 | 0.07 | 0.2 | 0.1 | 0.1 | 0.1 | 0 | 0 | 0 | 0 | 0 | 0 | 0 | 0 | 0 | 0 | 0 | 0 | 0 | 0 | no-modificator | 0 | 0 | 0 | 0 | 0 | 0 | 720 | 0 | sand mould | heat treatment | 540 | 18 | water | 55 | 155 | 7.5 | 358
91.53 | 7.2 | 0.56 | 0.14 | 0.07 | 0.2 | 0.1 | 0.1 | 0.1 | 0 | 0 | 0 | 0 | 0 | 0 | 0 | 0 | 0 | 0 | 0 | 0 | 0 | 0 | no-modificator | 0 | 0 | 0 | 0 | 0 | 0 | 720 | 0 | sand mould | heat treatment | 540 | 14 | water | 55 | 150 | 7.5 | 352
91.53 | 7.2 | 0.56 | 0.14 | 0.07 | 0.2 | 0.1 | 0.1 | 0.1 | 0 | 0 | 0 | 0 | 0 | 0 | 0 | 0 | 0 | 0 | 0 | 0 | 0 | 0 | no-modificator | 0 | 0 | 0 | 0 | 0 | 0 | 720 | 0 | sand mould | heat treatment | 540 | 14 | water | 55 | 160 | 7.5 | 357
91.53 | 7.2 | 0.56 | 0.14 | 0.07 | 0.2 | 0.1 | 0.1 | 0.1 | 0 | 0 | 0 | 0 | 0 | 0 | 0 | 0 | 0 | 0 | 0 | 0 | 0 | 0 | no-modificator | 0 | 0 | 0 | 0 | 0 | 0 | 720 | 0 | sand mould | heat treatment | 540 | 14 | water | 55 | 155 | 9 | 358
91.53 | 7.2 | 0.56 | 0.14 | 0.07 | 0.2 | 0.1 | 0.1 | 0.1 | 0 | 0 | 0 | 0 | 0 | 0 | 0 | 0 | 0 | 0 | 0 | 0 | 0 | 0 | no-modificator | 0 | 0 | 0 | 0 | 0 | 0 | 720 | 0 | sand mould | heat treatment | 540 | 14 | water | 55 | 155 | 11 | 362
91.53 | 7.2 | 0.56 | 0.14 | 0.07 | 0.2 | 0.1 | 0.1 | 0.1 | 0 | 0 | 0 | 0 | 0 | 0 | 0 | 0 | 0 | 0 | 0 | 0 | 0 | 0 | no-modificator | 0 | 0 | 0 | 0 | 0 | 0 | 720 | 0 | sand mould | heat treatment | 540 | 14 | water | 45 | 155 | 7.5 | 352
91.53 | 7.2 | 0.56 | 0.14 | 0.07 | 0.2 | 0.1 | 0.1 | 0.1 | 0 | 0 | 0 | 0 | 0 | 0 | 0 | 0 | 0 | 0 | 0 | 0 | 0 | 0 | no-modificator | 0 | 0 | 0 | 0 | 0 | 0 | 720 | 0 | sand mould | heat treatment | 540 | 14 | water | 65 | 155 | 7.5 | 358
91.15 | 7 | 0.55 | 0.12 | 0.55 | 0.2 | 0.1 | 0.2 | 0.1 | 0 | 0 | 0 | 0 | 0 | 0 | 0 | 0 | 0 | 0.03 | 0 | 0 | 0 | 0 | no-modificator | 0 | 0 | 0 | 740 | 10 | 0 | 705 | 0 | sand mould | heat treatment | 545 | 10 | water | 40 | 160 | 6 | 311.26
91.14 | 7 | 0.55 | 0.12 | 0.55 | 0.2 | 0.1 | 0.2 | 0.1 | 0 | 0 | 0 | 0 | 0 | 0 | 0 | 0 | 0 | 0.04 | 0 | 0 | 0 | 0 | no-modificator | 0 | 0 | 0 | 740 | 10 | 0 | 705 | 0 | sand mould | heat treatment | 545 | 10 | water | 40 | 160 | 6 | 318.67
91.13 | 7 | 0.55 | 0.12 | 0.55 | 0.2 | 0.1 | 0.2 | 0.1 | 0 | 0 | 0 | 0 | 0 | 0 | 0 | 0 | 0 | 0.05 | 0 | 0 | 0 | 0 | no-modificator | 0 | 0 | 0 | 740 | 10 | 0 | 705 | 0 | sand mould | heat treatment | 545 | 10 | water | 40 | 160 | 6 | 313.12
91.08 | 7 | 0.55 | 0.12 | 0.55 | 0.2 | 0.1 | 0.2 | 0.1 | 0 | 0 | 0 | 0 | 0 | 0 | 0 | 0 | 0 | 0 | 0 | 0 | 0.1 | 0 | no-modificator | 0 | 0 | 0 | 740 | 10 | 0 | 705 | 0 | sand mould | heat treatment | 545 | 10 | water | 40 | 160 | 6 | 306.13
90.98 | 7 | 0.55 | 0.12 | 0.55 | 0.2 | 0.1 | 0.2 | 0.1 | 0 | 0 | 0 | 0 | 0 | 0 | 0 | 0 | 0 | 0 | 0 | 0 | 0.2 | 0 | no-modificator | 0 | 0 | 0 | 740 | 10 | 0 | 705 | 0 | sand mould | heat treatment | 545 | 10 | water | 40 | 160 | 6 | 309.75
91.14 | 7 | 0.55 | 0.12 | 0.55 | 0.2 | 0.1 | 0.2 | 0.1 | 0 | 0 | 0 | 0 | 0 | 0 | 0 | 0 | 0 | 0.04 | 0 | 0 | 0 | 0 | no-modificator | 0 | 0 | 0 | 740 | 10 | 0 | 705 | 0 | sand mould | heat treatment | 545 | 10 | water | 40 | 160 | 6 | 311.26
91.04 | 7 | 0.55 | 0.12 | 0.55 | 0.2 | 0.1 | 0.2 | 0.1 | 0 | 0 | 0 | 0 | 0 | 0 | 0 | 0 | 0 | 0.04 | 0 | 0 | 0.1 | 0 | no-modificator | 0 | 0 | 0 | 740 | 10 | 0 | 705 | 0 | sand mould | heat treatment | 545 | 10 | water | 40 | 160 | 6 | 317.12
90.94 | 7 | 0.55 | 0.12 | 0.55 | 0.2 | 0.1 | 0.2 | 0.1 | 0 | 0 | 0 | 0 | 0 | 0 | 0 | 0 | 0 | 0.04 | 0 | 0 | 0.2 | 0 | no-modificator | 0 | 0 | 0 | 740 | 10 | 0 | 705 | 0 | sand mould | heat treatment | 545 | 10 | water | 40 | 160 | 6 | 322.89
90.84 | 7 | 0.55 | 0.12 | 0.55 | 0.2 | 0.1 | 0.2 | 0.1 | 0 | 0 | 0 | 0 | 0 | 0 | 0 | 0 | 0 | 0.04 | 0 | 0 | 0.3 | 0 | no-modificator | 0 | 0 | 0 | 740 | 10 | 0 | 705 | 0 | sand mould | heat treatment | 545 | 10 | water | 40 | 160 | 6 | 319.68
91.08 | 7 | 0.55 | 0.12 | 0.55 | 0.2 | 0.1 | 0.2 | 0.1 | 0 | 0 | 0 | 0 | 0 | 0 | 0 | 0 | 0 | 0 | 0 | 0.1 | 0 | 0 | no-modificator | 0 | 0 | 0 | 740 | 10 | 0 | 705 | 0 | sand mould | heat treatment | 545 | 10 | water | 40 | 160 | 6 | 287.99
90.98 | 7 | 0.55 | 0.12 | 0.55 | 0.2 | 0.1 | 0.2 | 0.1 | 0 | 0 | 0 | 0 | 0 | 0 | 0 | 0 | 0 | 0 | 0 | 0.2 | 0 | 0 | no-modificator | 0 | 0 | 0 | 740 | 10 | 0 | 705 | 0 | sand mould | heat treatment | 545 | 10 | water | 40 | 160 | 6 | 320.05
90.88 | 7 | 0.55 | 0.12 | 0.55 | 0.2 | 0.1 | 0.2 | 0.1 | 0 | 0 | 0 | 0 | 0 | 0 | 0 | 0 | 0 | 0 | 0 | 0.3 | 0 | 0 | no-modificator | 0 | 0 | 0 | 740 | 10 | 0 | 705 | 0 | sand mould | heat treatment | 545 | 10 | water | 40 | 160 | 6 | 289.76
90.88 | 7 | 0.55 | 0.12 | 0.55 | 0.2 | 0.1 | 0.2 | 0.1 | 0 | 0 | 0 | 0 | 0 | 0.1 | 0.2 | 0 | 0 | 0 | 0 | 0 | 0 | 0 | no-modificator | 0 | 0 | 0 | 740 | 10 | 0 | 705 | 0 | sand mould | heat treatment | 545 | 10 | water | 40 | 160 | 6 | 301.5
90.83 | 7 | 0.55 | 0.12 | 0.55 | 0.2 | 0.1 | 0.2 | 0.1 | 0 | 0 | 0 | 0 | 0 | 0.15 | 0.2 | 0 | 0 | 0 | 0 | 0 | 0 | 0 | no-modificator | 0 | 0 | 0 | 740 | 10 | 0 | 705 | 0 | sand mould | heat treatment | 545 | 10 | water | 40 | 160 | 6 | 311.88
90.78 | 7 | 0.55 | 0.12 | 0.55 | 0.2 | 0.1 | 0.2 | 0.1 | 0 | 0 | 0 | 0 | 0 | 0.1 | 0.3 | 0 | 0 | 0 | 0 | 0 | 0 | 0 | no-modificator | 0 | 0 | 0 | 740 | 10 | 0 | 705 | 0 | sand mould | heat treatment | 545 | 10 | water | 40 | 160 | 6 | 306.21
90.73 | 7 | 0.55 | 0.12 | 0.55 | 0.2 | 0.1 | 0.2 | 0.1 | 0 | 0 | 0 | 0 | 0 | 0.15 | 0.3 | 0 | 0 | 0 | 0 | 0 | 0 | 0 | no-modificator | 0 | 0 | 0 | 740 | 10 | 0 | 705 | 0 | sand mould | heat treatment | 545 | 10 | water | 40 | 160 | 6 | 315.11
90.68 | 7 | 0.55 | 0.12 | 0.55 | 0.2 | 0.1 | 0.2 | 0.1 | 0 | 0 | 0 | 0 | 0 | 0.2 | 0.3 | 0 | 0 | 0 | 0 | 0 | 0 | 0 | no-modificator | 0 | 0 | 0 | 740 | 10 | 0 | 705 | 0 | sand mould | heat treatment | 545 | 10 | water | 40 | 160 | 6 | 322.99
90.63 | 7 | 0.55 | 0.12 | 0.55 | 0.2 | 0.1 | 0.2 | 0.1 | 0 | 0 | 0 | 0 | 0 | 0.25 | 0.3 | 0 | 0 | 0 | 0 | 0 | 0 | 0 | no-modificator | 0 | 0 | 0 | 740 | 10 | 0 | 705 | 0 | sand mould | heat treatment | 545 | 10 | water | 40 | 160 | 6 | 318.96
92.05 | 7 | 0.55 | 0 | 0 | 0.2 | 0.1 | 0 | 0.1 | 0 | 0 | 0 | 0 | 0 | 0 | 0 | 0 | 0 | 0 | 0 | 0 | 0 | 0 | no-modificator | 0 | 0 | 0 | 740 | 10 | 0 | 705 | 0 | sand mould | heat treatment | 545 | 10 | water | 40 | 160 | 6 | 281.44
92.03 | 7 | 0.55 | 0 | 0.02 | 0.2 | 0.1 | 0 | 0.1 | 0 | 0 | 0 | 0 | 0 | 0 | 0 | 0 | 0 | 0 | 0 | 0 | 0 | 0 | no-modificator | 0 | 0 | 0 | 740 | 10 | 0 | 705 | 0 | sand mould | heat treatment | 545 | 10 | water | 40 | 160 | 6 | 304.45
92.01 | 7 | 0.55 | 0 | 0.04 | 0.2 | 0.1 | 0 | 0.1 | 0 | 0 | 0 | 0 | 0 | 0 | 0 | 0 | 0 | 0 | 0 | 0 | 0 | 0 | no-modificator | 0 | 0 | 0 | 740 | 10 | 0 | 705 | 0 | sand mould | heat treatment | 545 | 10 | water | 40 | 160 | 6 | 313.88
92 | 7 | 0.55 | 0 | 0.05 | 0.2 | 0.1 | 0 | 0.1 | 0 | 0 | 0 | 0 | 0 | 0 | 0 | 0 | 0 | 0 | 0 | 0 | 0 | 0 | no-modificator | 0 | 0 | 0 | 740 | 10 | 0 | 705 | 0 | sand mould | heat treatment | 545 | 10 | water | 40 | 160 | 6 | 307.12
91.99 | 7 | 0.55 | 0 | 0.06 | 0.2 | 0.1 | 0 | 0.1 | 0 | 0 | 0 | 0 | 0 | 0 | 0 | 0 | 0 | 0 | 0 | 0 | 0 | 0 | no-modificator | 0 | 0 | 0 | 740 | 10 | 0 | 705 | 0 | sand mould | heat treatment | 545 | 10 | water | 40 | 160 | 6 | 293.69
91.95 | 7 | 0.55 | 0.1 | 0 | 0.2 | 0.1 | 0 | 0.1 | 0 | 0 | 0 | 0 | 0 | 0 | 0 | 0 | 0 | 0 | 0 | 0 | 0 | 0 | no-modificator | 0 | 0 | 0 | 740 | 10 | 0 | 705 | 0 | sand mould | heat treatment | 545 | 10 | water | 40 | 160 | 6 | 280.04
91.93 | 7 | 0.55 | 0.12 | 0 | 0.2 | 0.1 | 0 | 0.1 | 0 | 0 | 0 | 0 | 0 | 0 | 0 | 0 | 0 | 0 | 0 | 0 | 0 | 0 | no-modificator | 0 | 0 | 0 | 740 | 10 | 0 | 705 | 0 | sand mould | heat treatment | 545 | 10 | water | 40 | 160 | 6 | 296.34
91.91 | 7 | 0.55 | 0.14 | 0 | 0.2 | 0.1 | 0 | 0.1 | 0 | 0 | 0 | 0 | 0 | 0 | 0 | 0 | 0 | 0 | 0 | 0 | 0 | 0 | no-modificator | 0 | 0 | 0 | 740 | 10 | 0 | 705 | 0 | sand mould | heat treatment | 545 | 10 | water | 40 | 160 | 6 | 311.26
91.89 | 7 | 0.55 | 0.16 | 0 | 0.2 | 0.1 | 0 | 0.1 | 0 | 0 | 0 | 0 | 0 | 0 | 0 | 0 | 0 | 0 | 0 | 0 | 0 | 0 | no-modificator | 0 | 0 | 0 | 740 | 10 | 0 | 705 | 0 | sand mould | heat treatment | 545 | 10 | water | 40 | 160 | 6 | 310.03
91.87 | 7 | 0.55 | 0.18 | 0 | 0.2 | 0.1 | 0 | 0.1 | 0 | 0 | 0 | 0 | 0 | 0 | 0 | 0 | 0 | 0 | 0 | 0 | 0 | 0 | no-modificator | 0 | 0 | 0 | 740 | 10 | 0 | 705 | 0 | sand mould | heat treatment | 545 | 10 | water | 40 | 160 | 6 | 302.47
92.01 | 7 | 0.55 | 0 | 0 | 0.2 | 0.1 | 0 | 0.1 | 0 | 0 | 0 | 0 | 0 | 0 | 0 | 0 | 0 | 0.04 | 0 | 0 | 0 | 0 | no-modificator | 0 | 0 | 0 | 740 | 10 | 0 | 705 | 0 | sand mould | heat treatment | 545 | 10 | water | 40 | 160 | 6 | 320.33
91.97 | 7 | 0.55 | 0 | 0 | 0.2 | 0.1 | 0.04 | 0.1 | 0 | 0 | 0 | 0 | 0 | 0 | 0 | 0 | 0 | 0.04 | 0 | 0 | 0 | 0 | no-modificator | 0 | 0 | 0 | 740 | 10 | 0 | 705 | 0 | sand mould | heat treatment | 545 | 10 | water | 40 | 160 | 6 | 321.87
91.93 | 7 | 0.55 | 0 | 0 | 0.2 | 0.1 | 0.08 | 0.1 | 0 | 0 | 0 | 0 | 0 | 0 | 0 | 0 | 0 | 0.04 | 0 | 0 | 0 | 0 | no-modificator | 0 | 0 | 0 | 740 | 10 | 0 | 705 | 0 | sand mould | heat treatment | 545 | 10 | water | 40 | 160 | 6 | 320.46
91.91 | 7 | 0.55 | 0 | 0 | 0.2 | 0.1 | 0.1 | 0.1 | 0 | 0 | 0 | 0 | 0 | 0 | 0 | 0 | 0 | 0.04 | 0 | 0 | 0 | 0 | no-modificator | 0 | 0 | 0 | 740 | 10 | 0 | 705 | 0 | sand mould | heat treatment | 545 | 10 | water | 40 | 160 | 6 | 331.69
91.51 | 7 | 0.55 | 0 | 0 | 0.2 | 0.1 | 0.5 | 0.1 | 0 | 0 | 0 | 0 | 0 | 0 | 0 | 0 | 0 | 0.04 | 0 | 0 | 0 | 0 | no-modificator | 0 | 0 | 0 | 740 | 10 | 0 | 705 | 0 | sand mould | heat treatment | 545 | 10 | water | 40 | 160 | 6 | 337.21
91.01 | 7 | 0.55 | 0 | 0 | 0.2 | 0.1 | 1 | 0.1 | 0 | 0 | 0 | 0 | 0 | 0 | 0 | 0 | 0 | 0.04 | 0 | 0 | 0 | 0 | no-modificator | 0 | 0 | 0 | 740 | 10 | 0 | 705 | 0 | sand mould | heat treatment | 545 | 10 | water | 40 | 160 | 6 | 335.89
92.05 | 7 | 0.55 | 0 | 0 | 0.2 | 0.1 | 0 | 0.1 | 0 | 0 | 0 | 0 | 0 | 0 | 0 | 0 | 0 | 0 | 0 | 0 | 0 | 0 | no-modificator | 0 | 0 | 0 | 740 | 10 | 0 | 705 | 0 | sand mould | heat treatment | 545 | 10 | water | 40 | 160 | 6 | 320.03
92.05 | 7 | 0.55 | 0 | 0 | 0.2 | 0.1 | 0 | 0.1 | 0 | 0 | 0 | 0 | 0 | 0 | 0 | 0 | 0 | 0 | 0 | 0 | 0 | 0 | no-modificator | 0 | 0 | 0 | 740 | 10 | 1 | 705 | 0 | sand mould | heat treatment | 545 | 10 | water | 40 | 160 | 6 | 325.12
92.05 | 7 | 0.55 | 0 | 0 | 0.2 | 0.1 | 0 | 0.1 | 0 | 0 | 0 | 0 | 0 | 0 | 0 | 0 | 0 | 0 | 0 | 0 | 0 | 0 | no-modificator | 0 | 0 | 0 | 740 | 10 | 2 | 705 | 0 | sand mould | heat treatment | 545 | 10 | water | 40 | 160 | 6 | 316.25
92.05 | 7 | 0.55 | 0 | 0 | 0.2 | 0.1 | 0 | 0.1 | 0 | 0 | 0 | 0 | 0 | 0 | 0 | 0 | 0 | 0 | 0 | 0 | 0 | 0 | no-modificator | 0 | 0 | 0 | 740 | 10 | 0 | 705 | 0 | sand mould | heat treatment | 545 | 10 | water | 40 | 160 | 6 | 320.33
91.95 | 7 | 0.55 | 0 | 0 | 0.2 | 0.1 | 0 | 0.1 | 0 | 0 | 0 | 0 | 0 | 0 | 0 | 0 | 0.1 | 0 | 0 | 0 | 0 | 0 | no-modificator | 0 | 0 | 0 | 740 | 10 | 0 | 705 | 0 | sand mould | heat treatment | 545 | 10 | water | 40 | 160 | 6 | 314.09
91.9 | 7 | 0.55 | 0 | 0 | 0.2 | 0.1 | 0 | 0.1 | 0 | 0 | 0 | 0 | 0 | 0 | 0 | 0 | 0.15 | 0 | 0 | 0 | 0 | 0 | no-modificator | 0 | 0 | 0 | 740 | 10 | 0 | 705 | 0 | sand mould | heat treatment | 545 | 10 | water | 40 | 160 | 6 | 308.13
91.85 | 7 | 0.55 | 0 | 0 | 0.2 | 0.1 | 0 | 0.1 | 0 | 0 | 0 | 0 | 0 | 0 | 0 | 0 | 0.2 | 0 | 0 | 0 | 0 | 0 | no-modificator | 0 | 0 | 0 | 740 | 10 | 0 | 705 | 0 | sand mould | heat treatment | 545 | 10 | water | 40 | 160 | 6 | 309.26
92.01 | 7 | 0.55 | 0 | 0 | 0.2 | 0.1 | 0 | 0.1 | 0 | 0 | 0 | 0 | 0 | 0 | 0 | 0 | 0 | 0.04 | 0 | 0 | 0 | 0 | no-modificator | 0 | 0 | 0 | 740 | 10 | 1 | 705 | 0 | sand mould | heat treatment | 545 | 10 | water | 40 | 160 | 6 | 320.33
91.91 | 7 | 0.55 | 0 | 0 | 0.2 | 0.1 | 0 | 0.1 | 0 | 0 | 0 | 0 | 0 | 0 | 0 | 0.1 | 0 | 0.04 | 0 | 0 | 0 | 0 | no-modificator | 0 | 0 | 0 | 740 | 10 | 1 | 705 | 0 | sand mould | heat treatment | 545 | 10 | water | 40 | 160 | 6 | 309.76
91.81 | 7 | 0.55 | 0 | 0 | 0.2 | 0.1 | 0 | 0.1 | 0 | 0 | 0 | 0 | 0 | 0 | 0 | 0.2 | 0 | 0.04 | 0 | 0 | 0 | 0 | no-modificator | 0 | 0 | 0 | 740 | 10 | 1 | 705 | 0 | sand mould | heat treatment | 545 | 10 | water | 40 | 160 | 6 | 306.3
91.71 | 7 | 0.55 | 0 | 0 | 0.2 | 0.1 | 0 | 0.1 | 0 | 0 | 0 | 0 | 0 | 0 | 0 | 0.3 | 0 | 0.04 | 0 | 0 | 0 | 0 | no-modificator | 0 | 0 | 0 | 740 | 10 | 1 | 705 | 0 | sand mould | heat treatment | 545 | 10 | water | 40 | 160 | 6 | 308.47
91.98 | 7 | 0.6 | 0.14 | 0.04 | 0 | 0 | 0 | 0 | 0 | 0 | 0 | 0 | 0 | 0 | 0 | 0 | 0 | 0.04 | 0 | 0 | 0.2 | 0 | no-modificator | 0 | 0 | 0 | 740 | 10 | 1 | 705 | 0 | sand mould | heat treatment | 545 | 10 | water | 40 | 160 | 6 | 322.99
91.88 | 7 | 0.6 | 0.14 | 0.04 | 0 | 0 | 0.1 | 0 | 0 | 0 | 0 | 0 | 0 | 0 | 0 | 0 | 0 | 0.04 | 0 | 0 | 0.2 | 0 | no-modificator | 0 | 0 | 0 | 740 | 10 | 1 | 705 | 0 | sand mould | heat treatment | 545 | 10 | water | 40 | 160 | 6 | 328.56
92.57 | 6.25 | 0.7 | 0.18 | 0.07 | 0 | 0 | 0.15 | 0.08 | 0 | 0 | 0 | 0 | 0 | 0 | 0 | 0 | 0 | 0 | 0 | 0 | 0 | 0 | no-modificator | 0 | 0 | 0 | 0 | 0 | 0 | 720 | 0 | sand mould | heat treatment | 535 | 12 | water | 60 | 140 | 6 | 291
92.57 | 6.25 | 0.7 | 0.18 | 0.07 | 0 | 0 | 0.15 | 0.08 | 0 | 0 | 0 | 0 | 0 | 0 | 0 | 0 | 0 | 0 | 0 | 0 | 0 | 0 | no-modificator | 0 | 0 | 0 | 0 | 0 | 0 | 720 | 0 | sand mould | heat treatment | 535 | 12 | water | 60 | 155 | 6 | 315
92.57 | 6.25 | 0.7 | 0.18 | 0.07 | 0 | 0 | 0.15 | 0.08 | 0 | 0 | 0 | 0 | 0 | 0 | 0 | 0 | 0 | 0 | 0 | 0 | 0 | 0 | no-modificator | 0 | 0 | 0 | 0 | 0 | 0 | 720 | 0 | sand mould | heat treatment | 535 | 12 | water | 60 | 170 | 6 | 345
91.93 | 7.2 | 0.54 | 0.12 | 0 | 0.11 | 0.1 | 0 | 0 | 0 | 0 | 0 | 0 | 0 | 0 | 0 | 0 | 0 | 0 | 0 | 0 | 0 | 0 | no-modificator | 0 | 0 | 0 | 0 | 0 | 0 | 730 | 300 | metal mold | heat treatment | 535 | 4 | water | 80 | 165 | 6 | 250
91.93 | 7.2 | 0.54 | 0.12 | 0 | 0.11 | 0.1 | 0 | 0 | 0 | 0 | 0 | 0 | 0 | 0 | 0 | 0 | 0 | 0 | 0 | 0 | 0 | 0 | no-modificator | 0 | 0 | 0 | 0 | 0 | 0 | 730 | 300 | metal mold | heat treatment | 535 | 4 | water | 80 | 165 | 8 | 235
91.93 | 7.2 | 0.54 | 0.12 | 0 | 0.11 | 0.1 | 0 | 0 | 0 | 0 | 0 | 0 | 0 | 0 | 0 | 0 | 0 | 0 | 0 | 0 | 0 | 0 | no-modificator | 0 | 0 | 0 | 0 | 0 | 0 | 730 | 300 | metal mold | heat treatment | 535 | 6 | water | 80 | 165 | 6 | 288
91.93 | 7.2 | 0.54 | 0.12 | 0 | 0.11 | 0.1 | 0 | 0 | 0 | 0 | 0 | 0 | 0 | 0 | 0 | 0 | 0 | 0 | 0 | 0 | 0 | 0 | no-modificator | 0 | 0 | 0 | 0 | 0 | 0 | 730 | 300 | metal mold | heat treatment | 535 | 6 | water | 80 | 165 | 8 | 276
91.93 | 7.2 | 0.54 | 0.12 | 0 | 0.11 | 0.1 | 0 | 0 | 0 | 0 | 0 | 0 | 0 | 0 | 0 | 0 | 0 | 0 | 0 | 0 | 0 | 0 | no-modificator | 0 | 0 | 0 | 0 | 0 | 0 | 730 | 300 | metal mold | heat treatment | 535 | 8 | water | 80 | 165 | 6 | 305
91.93 | 7.2 | 0.54 | 0.12 | 0 | 0.11 | 0.1 | 0 | 0 | 0 | 0 | 0 | 0 | 0 | 0 | 0 | 0 | 0 | 0 | 0 | 0 | 0 | 0 | no-modificator | 0 | 0 | 0 | 0 | 0 | 0 | 730 | 300 | metal mold | heat treatment | 535 | 8 | water | 80 | 165 | 8 | 298
91.93 | 7.2 | 0.54 | 0.12 | 0 | 0.11 | 0.1 | 0 | 0 | 0 | 0 | 0 | 0 | 0 | 0 | 0 | 0 | 0 | 0 | 0 | 0 | 0 | 0 | no-modificator | 0 | 0 | 0 | 0 | 0 | 0 | 730 | 300 | metal mold | heat treatment | 535 | 10 | water | 80 | 165 | 6 | 285
91.93 | 7.2 | 0.54 | 0.12 | 0 | 0.11 | 0.1 | 0 | 0 | 0 | 0 | 0 | 0 | 0 | 0 | 0 | 0 | 0 | 0 | 0 | 0 | 0 | 0 | no-modificator | 0 | 0 | 0 | 0 | 0 | 0 | 730 | 300 | metal mold | heat treatment | 535 | 10 | water | 80 | 165 | 8 | 278
91.93 | 7.2 | 0.54 | 0.12 | 0 | 0.11 | 0.1 | 0 | 0 | 0 | 0 | 0 | 0 | 0 | 0 | 0 | 0 | 0 | 0 | 0 | 0 | 0 | 0 | Sr | 0 | 0 | 0 | 750 | 30 | 0 | 720 | 0 | sand mould | heat treatment | 535 | 8 | water | 80 | 165 | 6 | 230
91.92 | 7.2 | 0.54 | 0.12 | 0 | 0.11 | 0.1 | 0 | 0 | 0 | 0 | 0 | 0 | 0 | 0 | 0 | 0 | 0 | 0.01 | 0 | 0 | 0 | 0 | Sr | 0 | 0 | 0 | 750 | 30 | 0 | 720 | 0 | sand mould | heat treatment | 535 | 8 | water | 80 | 165 | 6 | 254
91.9 | 7.2 | 0.54 | 0.12 | 0 | 0.11 | 0.1 | 0 | 0 | 0 | 0 | 0 | 0 | 0 | 0 | 0 | 0 | 0 | 0.03 | 0 | 0 | 0 | 0 | Sr | 0 | 0 | 0 | 750 | 30 | 0 | 720 | 0 | sand mould | heat treatment | 535 | 8 | water | 80 | 165 | 6 | 305
91.88 | 7.2 | 0.54 | 0.12 | 0 | 0.11 | 0.1 | 0 | 0 | 0 | 0 | 0 | 0 | 0 | 0 | 0 | 0 | 0 | 0.05 | 0 | 0 | 0 | 0 | Sr | 0 | 0 | 0 | 750 | 30 | 0 | 720 | 0 | sand mould | heat treatment | 535 | 8 | water | 80 | 165 | 6 | 286
91.86 | 7.2 | 0.54 | 0.12 | 0 | 0.11 | 0.1 | 0 | 0 | 0 | 0 | 0 | 0 | 0 | 0 | 0 | 0 | 0 | 0.07 | 0 | 0 | 0 | 0 | Sr | 0 | 0 | 0 | 750 | 30 | 0 | 720 | 0 | sand mould | heat treatment | 535 | 8 | water | 80 | 165 | 6 | 272
92.23 | 6.5 | 0.45 | 0.15 | 0.06 | 0.2 | 0.1 | 0 | 0 | 0.03 | 0.1 | 0.08 | 0 | 0 | 0 | 0 | 0.1 | 0 | 0 | 0 | 0 | 0 | 0 | Y | 0 | 0 | 0 | 740 | 10 | 0 | 705 | 300 | metal mold | heat treatment | 530 | 10 | water | 90 | 160 | 7.5 | 313.26
92.14 | 6.5 | 0.52 | 0.15 | 0.06 | 0.2 | 0.1 | 0 | 0 | 0.03 | 0.1 | 0.1 | 0 | 0 | 0 | 0 | 0.1 | 0 | 0 | 0 | 0 | 0 | 0 | Y | 0 | 0 | 0 | 740 | 10 | 0 | 705 | 300 | metal mold | heat treatment | 530 | 10 | water | 90 | 160 | 7.5 | 314.12
92.04 | 6.5 | 0.6 | 0.15 | 0.06 | 0.2 | 0.1 | 0 | 0 | 0.03 | 0.1 | 0.12 | 0 | 0 | 0 | 0 | 0.1 | 0 | 0 | 0 | 0 | 0 | 0 | Y | 0 | 0 | 0 | 740 | 10 | 0 | 705 | 300 | metal mold | heat treatment | 530 | 10 | water | 90 | 160 | 7.5 | 270.25
91.71 | 7 | 0.45 | 0.15 | 0.06 | 0.2 | 0.1 | 0 | 0 | 0.03 | 0.1 | 0.1 | 0 | 0 | 0 | 0 | 0.1 | 0 | 0 | 0 | 0 | 0 | 0 | Y | 0 | 0 | 0 | 740 | 10 | 0 | 705 | 300 | metal mold | heat treatment | 530 | 10 | water | 90 | 160 | 7.5 | 269.54
91.62 | 7 | 0.52 | 0.15 | 0.06 | 0.2 | 0.1 | 0 | 0 | 0.03 | 0.1 | 0.12 | 0 | 0 | 0 | 0 | 0.1 | 0 | 0 | 0 | 0 | 0 | 0 | Y | 0 | 0 | 0 | 740 | 10 | 0 | 705 | 300 | metal mold | heat treatment | 530 | 10 | water | 90 | 160 | 7.5 | 322.2
91.58 | 7 | 0.6 | 0.15 | 0.06 | 0.2 | 0.1 | 0 | 0 | 0.03 | 0.1 | 0.08 | 0 | 0 | 0 | 0 | 0.1 | 0 | 0 | 0 | 0 | 0 | 0 | Y | 0 | 0 | 0 | 740 | 10 | 0 | 705 | 300 | metal mold | heat treatment | 530 | 10 | water | 90 | 160 | 7.5 | 328.4
91.19 | 7.5 | 0.45 | 0.15 | 0.06 | 0.2 | 0.1 | 0 | 0 | 0.03 | 0.1 | 0.12 | 0 | 0 | 0 | 0 | 0.1 | 0 | 0 | 0 | 0 | 0 | 0 | Y | 0 | 0 | 0 | 740 | 10 | 0 | 705 | 300 | metal mold | heat treatment | 530 | 10 | water | 90 | 160 | 7.5 | 284.6
91.16 | 7.5 | 0.52 | 0.15 | 0.06 | 0.2 | 0.1 | 0 | 0 | 0.03 | 0.1 | 0.08 | 0 | 0 | 0 | 0 | 0.1 | 0 | 0 | 0 | 0 | 0 | 0 | Y | 0 | 0 | 0 | 740 | 10 | 0 | 705 | 300 | metal mold | heat treatment | 530 | 10 | water | 90 | 160 | 7.5 | 290.1
91.06 | 7.5 | 0.6 | 0.15 | 0.06 | 0.2 | 0.1 | 0 | 0 | 0.03 | 0.1 | 0.1 | 0 | 0 | 0 | 0 | 0.1 | 0 | 0 | 0 | 0 | 0 | 0 | Y | 0 | 0 | 0 | 740 | 10 | 0 | 705 | 300 | metal mold | heat treatment | 530 | 10 | water | 90 | 160 | 7.5 | 287.2
92.55 | 6.62 | 0.52 | 0.15 | 0.04 | 0.12 | 0 | 0 | 0 | 0 | 0 | 0 | 0 | 0 | 0 | 0 | 0 | 0 | 0 | 0 | 0 | 0 | 0 | no-modificator | 0 | 0 | 0 | 0 | 0 | 0 | 705 | 300 | metal mold | heat treatment | 530 | 4 | water | 90 | 170 | 4 | 322.13
92.55 | 6.62 | 0.52 | 0.15 | 0.04 | 0.12 | 0 | 0 | 0 | 0 | 0 | 0 | 0 | 0 | 0 | 0 | 0 | 0 | 0 | 0 | 0 | 0 | 0 | no-modificator | 0 | 0 | 0 | 0 | 0 | 0 | 705 | 300 | metal mold | heat treatment | 530 | 6 | water | 90 | 170 | 4 | 343.12
92.55 | 6.62 | 0.52 | 0.15 | 0.04 | 0.12 | 0 | 0 | 0 | 0 | 0 | 0 | 0 | 0 | 0 | 0 | 0 | 0 | 0 | 0 | 0 | 0 | 0 | no-modificator | 0 | 0 | 0 | 0 | 0 | 0 | 705 | 300 | metal mold | heat treatment | 530 | 8 | water | 90 | 170 | 4 | 347.26
92.55 | 6.62 | 0.52 | 0.15 | 0.04 | 0.12 | 0 | 0 | 0 | 0 | 0 | 0 | 0 | 0 | 0 | 0 | 0 | 0 | 0 | 0 | 0 | 0 | 0 | no-modificator | 0 | 0 | 0 | 0 | 0 | 0 | 705 | 300 | metal mold | heat treatment | 530 | 10 | water | 90 | 170 | 4 | 349.38
92.55 | 6.62 | 0.52 | 0.15 | 0.04 | 0.12 | 0 | 0 | 0 | 0 | 0 | 0 | 0 | 0 | 0 | 0 | 0 | 0 | 0 | 0 | 0 | 0 | 0 | no-modificator | 0 | 0 | 0 | 0 | 0 | 0 | 705 | 300 | metal mold | heat treatment | 530 | 12 | water | 90 | 170 | 4 | 364.63
92.55 | 6.62 | 0.52 | 0.15 | 0.04 | 0.12 | 0 | 0 | 0 | 0 | 0 | 0 | 0 | 0 | 0 | 0 | 0 | 0 | 0 | 0 | 0 | 0 | 0 | no-modificator | 0 | 0 | 0 | 0 | 0 | 0 | 705 | 300 | metal mold | heat treatment | 550 | 4 | water | 90 | 170 | 4 | 336.48
92.55 | 6.62 | 0.52 | 0.15 | 0.04 | 0.12 | 0 | 0 | 0 | 0 | 0 | 0 | 0 | 0 | 0 | 0 | 0 | 0 | 0 | 0 | 0 | 0 | 0 | no-modificator | 0 | 0 | 0 | 0 | 0 | 0 | 705 | 300 | metal mold | heat treatment | 550 | 6 | water | 90 | 170 | 4 | 337.46
92.55 | 6.62 | 0.52 | 0.15 | 0.04 | 0.12 | 0 | 0 | 0 | 0 | 0 | 0 | 0 | 0 | 0 | 0 | 0 | 0 | 0 | 0 | 0 | 0 | 0 | no-modificator | 0 | 0 | 0 | 0 | 0 | 0 | 705 | 300 | metal mold | heat treatment | 550 | 8 | water | 90 | 170 | 4 | 339.45
92.55 | 6.62 | 0.52 | 0.15 | 0.04 | 0.12 | 0 | 0 | 0 | 0 | 0 | 0 | 0 | 0 | 0 | 0 | 0 | 0 | 0 | 0 | 0 | 0 | 0 | no-modificator | 0 | 0 | 0 | 0 | 0 | 0 | 705 | 300 | metal mold | heat treatment | 550 | 10 | water | 90 | 170 | 4 | 340.27
92.55 | 6.62 | 0.52 | 0.15 | 0.04 | 0.12 | 0 | 0 | 0 | 0 | 0 | 0 | 0 | 0 | 0 | 0 | 0 | 0 | 0 | 0 | 0 | 0 | 0 | no-modificator | 0 | 0 | 0 | 0 | 0 | 0 | 705 | 300 | metal mold | heat treatment | 550 | 12 | water | 90 | 170 | 4 | 340.25
92.55 | 6.62 | 0.52 | 0.15 | 0.04 | 0.12 | 0 | 0 | 0 | 0 | 0 | 0 | 0 | 0 | 0 | 0 | 0 | 0 | 0 | 0 | 0 | 0 | 0 | no-modificator | 0 | 0 | 0 | 0 | 0 | 0 | 705 | 300 | metal mold | heat treatment | 530 | 4 | water | 90 | 155 | 5 | 306.31
92.55 | 6.62 | 0.52 | 0.15 | 0.04 | 0.12 | 0 | 0 | 0 | 0 | 0 | 0 | 0 | 0 | 0 | 0 | 0 | 0 | 0 | 0 | 0 | 0 | 0 | no-modificator | 0 | 0 | 0 | 0 | 0 | 0 | 705 | 300 | metal mold | heat treatment | 530 | 4 | water | 90 | 155 | 7 | 320.1
92.55 | 6.62 | 0.52 | 0.15 | 0.04 | 0.12 | 0 | 0 | 0 | 0 | 0 | 0 | 0 | 0 | 0 | 0 | 0 | 0 | 0 | 0 | 0 | 0 | 0 | no-modificator | 0 | 0 | 0 | 0 | 0 | 0 | 705 | 300 | metal mold | heat treatment | 530 | 4 | water | 90 | 155 | 9 | 323.45
92.55 | 6.62 | 0.52 | 0.15 | 0.04 | 0.12 | 0 | 0 | 0 | 0 | 0 | 0 | 0 | 0 | 0 | 0 | 0 | 0 | 0 | 0 | 0 | 0 | 0 | no-modificator | 0 | 0 | 0 | 0 | 0 | 0 | 705 | 300 | metal mold | heat treatment | 530 | 4 | water | 90 | 155 | 11 | 330.71
92.55 | 6.62 | 0.52 | 0.15 | 0.04 | 0.12 | 0 | 0 | 0 | 0 | 0 | 0 | 0 | 0 | 0 | 0 | 0 | 0 | 0 | 0 | 0 | 0 | 0 | no-modificator | 0 | 0 | 0 | 0 | 0 | 0 | 705 | 300 | metal mold | heat treatment | 530 | 4 | water | 90 | 175 | 5 | 332.86
92.55 | 6.62 | 0.52 | 0.15 | 0.04 | 0.12 | 0 | 0 | 0 | 0 | 0 | 0 | 0 | 0 | 0 | 0 | 0 | 0 | 0 | 0 | 0 | 0 | 0 | no-modificator | 0 | 0 | 0 | 0 | 0 | 0 | 705 | 300 | metal mold | heat treatment | 530 | 4 | water | 90 | 175 | 7 | 345.35
92.55 | 6.62 | 0.52 | 0.15 | 0.04 | 0.12 | 0 | 0 | 0 | 0 | 0 | 0 | 0 | 0 | 0 | 0 | 0 | 0 | 0 | 0 | 0 | 0 | 0 | no-modificator | 0 | 0 | 0 | 0 | 0 | 0 | 705 | 300 | metal mold | heat treatment | 530 | 4 | water | 90 | 175 | 9 | 343.6
92.55 | 6.62 | 0.52 | 0.15 | 0.04 | 0.12 | 0 | 0 | 0 | 0 | 0 | 0 | 0 | 0 | 0 | 0 | 0 | 0 | 0 | 0 | 0 | 0 | 0 | no-modificator | 0 | 0 | 0 | 0 | 0 | 0 | 705 | 300 | metal mold | heat treatment | 530 | 4 | water | 90 | 175 | 11 | 341.87
92.55 | 6.62 | 0.52 | 0.15 | 0.04 | 0.12 | 0 | 0 | 0 | 0 | 0 | 0 | 0 | 0 | 0 | 0 | 0 | 0 | 0 | 0 | 0 | 0 | 0 | no-modificator | 0 | 0 | 0 | 0 | 0 | 0 | 705 | 300 | metal mold | heat treatment | 530 | 4 | water | 90 | 195 | 5 | 331.85
92.55 | 6.62 | 0.52 | 0.15 | 0.04 | 0.12 | 0 | 0 | 0 | 0 | 0 | 0 | 0 | 0 | 0 | 0 | 0 | 0 | 0 | 0 | 0 | 0 | 0 | no-modificator | 0 | 0 | 0 | 0 | 0 | 0 | 705 | 300 | metal mold | heat treatment | 530 | 4 | water | 90 | 196 | 7 | 347.63
92.55 | 6.62 | 0.52 | 0.15 | 0.04 | 0.12 | 0 | 0 | 0 | 0 | 0 | 0 | 0 | 0 | 0 | 0 | 0 | 0 | 0 | 0 | 0 | 0 | 0 | no-modificator | 0 | 0 | 0 | 0 | 0 | 0 | 705 | 300 | metal mold | heat treatment | 530 | 4 | water | 90 | 197 | 9 | 325.69
92.55 | 6.62 | 0.52 | 0.15 | 0.04 | 0.12 | 0 | 0 | 0 | 0 | 0 | 0 | 0 | 0 | 0 | 0 | 0 | 0 | 0 | 0 | 0 | 0 | 0 | no-modificator | 0 | 0 | 0 | 0 | 0 | 0 | 705 | 300 | metal mold | heat treatment | 530 | 4 | water | 90 | 198 | 11 | 337.52
92.55 | 6.62 | 0.52 | 0.15 | 0.04 | 0.12 | 0 | 0 | 0 | 0 | 0 | 0 | 0 | 0 | 0 | 0 | 0 | 0 | 0 | 0 | 0 | 0 | 0 | no-modificator | 0 | 0 | 0 | 0 | 0 | 0 | 705 | 300 | metal mold | heat treatment | 530 | 4 | water | 90 | 215 | 5 | 298.39
92.55 | 6.62 | 0.52 | 0.15 | 0.04 | 0.12 | 0 | 0 | 0 | 0 | 0 | 0 | 0 | 0 | 0 | 0 | 0 | 0 | 0 | 0 | 0 | 0 | 0 | no-modificator | 0 | 0 | 0 | 0 | 0 | 0 | 705 | 300 | metal mold | heat treatment | 530 | 4 | water | 90 | 215 | 7 | 285.61
92.55 | 6.62 | 0.52 | 0.15 | 0.04 | 0.12 | 0 | 0 | 0 | 0 | 0 | 0 | 0 | 0 | 0 | 0 | 0 | 0 | 0 | 0 | 0 | 0 | 0 | no-modificator | 0 | 0 | 0 | 0 | 0 | 0 | 705 | 300 | metal mold | heat treatment | 530 | 4 | water | 90 | 215 | 9 | 284.27
92.55 | 6.62 | 0.52 | 0.15 | 0.04 | 0.12 | 0 | 0 | 0 | 0 | 0 | 0 | 0 | 0 | 0 | 0 | 0 | 0 | 0 | 0 | 0 | 0 | 0 | no-modificator | 0 | 0 | 0 | 0 | 0 | 0 | 705 | 300 | metal mold | heat treatment | 530 | 4 | water | 90 | 215 | 11 | 278.93
91.4 | 7.5 | 0.6 | 0.2 | 0 | 0 | 0 | 0 | 0 | 0 | 0 | 0.3 | 0 | 0 | 0 | 0 | 0 | 0 | 0 | 0 | 0 | 0 | 0 | Y | 0 | 0 | 0 | 730 | 15 | 0 | 720 | 220 | metal mold | heat treatment | 520 | 8 | water | 50 | 170 | 6 | 312
91.4 | 7.5 | 0.6 | 0.2 | 0 | 0 | 0 | 0 | 0 | 0 | 0 | 0.3 | 0 | 0 | 0 | 0 | 0 | 0 | 0 | 0 | 0 | 0 | 0 | Y | 0 | 0 | 0 | 730 | 15 | 0 | 720 | 220 | metal mold | heat treatment | 530 | 8 | water | 50 | 170 | 6 | 320
91.4 | 7.5 | 0.6 | 0.2 | 0 | 0 | 0 | 0 | 0 | 0 | 0 | 0.3 | 0 | 0 | 0 | 0 | 0 | 0 | 0 | 0 | 0 | 0 | 0 | Y | 0 | 0 | 0 | 730 | 15 | 0 | 720 | 220 | metal mold | heat treatment | 540 | 8 | water | 50 | 170 | 6 | 326
91.4 | 7.5 | 0.6 | 0.2 | 0 | 0 | 0 | 0 | 0 | 0 | 0 | 0.3 | 0 | 0 | 0 | 0 | 0 | 0 | 0 | 0 | 0 | 0 | 0 | Y | 0 | 0 | 0 | 730 | 15 | 0 | 720 | 220 | metal mold | heat treatment | 550 | 8 | water | 50 | 170 | 6 | 322
91.4 | 7.5 | 0.6 | 0.2 | 0 | 0 | 0 | 0 | 0 | 0 | 0 | 0.3 | 0 | 0 | 0 | 0 | 0 | 0 | 0 | 0 | 0 | 0 | 0 | Y | 0 | 0 | 0 | 730 | 15 | 0 | 720 | 220 | metal mold | heat treatment | 540 | 6 | water | 50 | 170 | 6 | 322
91.4 | 7.5 | 0.6 | 0.2 | 0 | 0 | 0 | 0 | 0 | 0 | 0 | 0.3 | 0 | 0 | 0 | 0 | 0 | 0 | 0 | 0 | 0 | 0 | 0 | Y | 0 | 0 | 0 | 730 | 15 | 0 | 720 | 220 | metal mold | heat treatment | 540 | 8 | water | 50 | 170 | 6 | 326
91.4 | 7.5 | 0.6 | 0.2 | 0 | 0 | 0 | 0 | 0 | 0 | 0 | 0.3 | 0 | 0 | 0 | 0 | 0 | 0 | 0 | 0 | 0 | 0 | 0 | Y | 0 | 0 | 0 | 730 | 15 | 0 | 720 | 220 | metal mold | heat treatment | 540 | 10 | water | 50 | 170 | 6 | 331
91.4 | 7.5 | 0.6 | 0.2 | 0 | 0 | 0 | 0 | 0 | 0 | 0 | 0.3 | 0 | 0 | 0 | 0 | 0 | 0 | 0 | 0 | 0 | 0 | 0 | Y | 0 | 0 | 0 | 730 | 15 | 0 | 720 | 220 | metal mold | heat treatment | 540 | 12 | water | 50 | 170 | 6 | 330
91.4 | 7.5 | 0.6 | 0.2 | 0 | 0 | 0 | 0 | 0 | 0 | 0 | 0.3 | 0 | 0 | 0 | 0 | 0 | 0 | 0 | 0 | 0 | 0 | 0 | Y | 0 | 0 | 0 | 730 | 15 | 0 | 720 | 220 | metal mold | heat treatment | 540 | 10 | water | 50 | 160 | 6 | 291
91.4 | 7.5 | 0.6 | 0.2 | 0 | 0 | 0 | 0 | 0 | 0 | 0 | 0.3 | 0 | 0 | 0 | 0 | 0 | 0 | 0 | 0 | 0 | 0 | 0 | Y | 0 | 0 | 0 | 730 | 15 | 0 | 720 | 220 | metal mold | heat treatment | 540 | 10 | water | 50 | 160 | 8 | 301
91.4 | 7.5 | 0.6 | 0.2 | 0 | 0 | 0 | 0 | 0 | 0 | 0 | 0.3 | 0 | 0 | 0 | 0 | 0 | 0 | 0 | 0 | 0 | 0 | 0 | Y | 0 | 0 | 0 | 730 | 15 | 0 | 720 | 220 | metal mold | heat treatment | 540 | 10 | water | 50 | 160 | 10 | 318
91.4 | 7.5 | 0.6 | 0.2 | 0 | 0 | 0 | 0 | 0 | 0 | 0 | 0.3 | 0 | 0 | 0 | 0 | 0 | 0 | 0 | 0 | 0 | 0 | 0 | Y | 0 | 0 | 0 | 730 | 15 | 0 | 720 | 220 | metal mold | heat treatment | 540 | 10 | water | 50 | 170 | 6 | 317
91.4 | 7.5 | 0.6 | 0.2 | 0 | 0 | 0 | 0 | 0 | 0 | 0 | 0.3 | 0 | 0 | 0 | 0 | 0 | 0 | 0 | 0 | 0 | 0 | 0 | Y | 0 | 0 | 0 | 730 | 15 | 0 | 720 | 220 | metal mold | heat treatment | 540 | 10 | water | 50 | 170 | 8 | 331
91.4 | 7.5 | 0.6 | 0.2 | 0 | 0 | 0 | 0 | 0 | 0 | 0 | 0.3 | 0 | 0 | 0 | 0 | 0 | 0 | 0 | 0 | 0 | 0 | 0 | Y | 0 | 0 | 0 | 730 | 15 | 0 | 720 | 220 | metal mold | heat treatment | 540 | 10 | water | 50 | 170 | 10 | 339
91.4 | 7.5 | 0.6 | 0.2 | 0 | 0 | 0 | 0 | 0 | 0 | 0 | 0.3 | 0 | 0 | 0 | 0 | 0 | 0 | 0 | 0 | 0 | 0 | 0 | Y | 0 | 0 | 0 | 730 | 15 | 0 | 720 | 220 | metal mold | heat treatment | 540 | 10 | water | 50 | 180 | 6 | 326
91.4 | 7.5 | 0.6 | 0.2 | 0 | 0 | 0 | 0 | 0 | 0 | 0 | 0.3 | 0 | 0 | 0 | 0 | 0 | 0 | 0 | 0 | 0 | 0 | 0 | Y | 0 | 0 | 0 | 730 | 15 | 0 | 720 | 220 | metal mold | heat treatment | 540 | 10 | water | 50 | 180 | 8 | 315
91.4 | 7.5 | 0.6 | 0.2 | 0 | 0 | 0 | 0 | 0 | 0 | 0 | 0.3 | 0 | 0 | 0 | 0 | 0 | 0 | 0 | 0 | 0 | 0 | 0 | Y | 0 | 0 | 0 | 730 | 15 | 0 | 720 | 220 | metal mold | heat treatment | 540 | 10 | water | 50 | 180 | 10 | 308
92.1966 | 6.86 | 0.627 | 0.156 | 0.05 | 0.106 | 0.0044 | 0 | 0 | 0 | 0 | 0 | 0 | 0 | 0 | 0 | 0 | 0 | 0 | 0 | 0 | 0 | 0 | Al-Ti-C | 0 | 0 | 0 | 740 | 20 | 0 | 730 | 250 | metal mold | heat treatment | 540 | 14 | water | 50 | 160 | 7 | 296
92.1966 | 6.86 | 0.627 | 0.156 | 0.05 | 0.106 | 0.0044 | 0 | 0 | 0 | 0 | 0 | 0 | 0 | 0 | 0 | 0 | 0 | 0 | 0 | 0 | 0 | 0 | Al-Ti-C | 0.2 | 0 | 0 | 740 | 20 | 0 | 730 | 250 | metal mold | heat treatment | 540 | 14 | water | 50 | 160 | 7 | 345
92.1966 | 6.86 | 0.627 | 0.156 | 0.05 | 0.106 | 0.0044 | 0 | 0 | 0 | 0 | 0 | 0 | 0 | 0 | 0 | 0 | 0 | 0 | 0 | 0 | 0 | 0 | Al-Ti-C | 0.4 | 0 | 0 | 740 | 20 | 0 | 730 | 250 | metal mold | heat treatment | 540 | 14 | water | 50 | 160 | 7 | 365
92.1966 | 6.86 | 0.627 | 0.156 | 0.05 | 0.106 | 0.0044 | 0 | 0 | 0 | 0 | 0 | 0 | 0 | 0 | 0 | 0 | 0 | 0 | 0 | 0 | 0 | 0 | Al-Ti-C | 0.6 | 0 | 0 | 740 | 20 | 0 | 730 | 250 | metal mold | heat treatment | 540 | 14 | water | 50 | 160 | 7 | 350
92.1966 | 6.86 | 0.627 | 0.156 | 0.05 | 0.106 | 0.0044 | 0 | 0 | 0 | 0 | 0 | 0 | 0 | 0 | 0 | 0 | 0 | 0 | 0 | 0 | 0 | 0 | La | 0 | 0 | 0 | 760 | 20 | 0 | 730 | 250 | metal mold | heat treatment | 540 | 14 | water | 50 | 160 | 7 | 296
92.0966 | 6.86 | 0.627 | 0.156 | 0.05 | 0.106 | 0.0044 | 0 | 0 | 0 | 0 | 0 | 0 | 0 | 0 | 0 | 0 | 0 | 0 | 0.1 | 0 | 0 | 0 | La | 0 | 0 | 0 | 740 | 20 | 0 | 730 | 250 | metal mold | heat treatment | 540 | 14 | water | 50 | 160 | 7 | 335
92.0966 | 6.86 | 0.627 | 0.156 | 0.05 | 0.106 | 0.0044 | 0 | 0 | 0 | 0 | 0 | 0 | 0 | 0 | 0 | 0 | 0 | 0 | 0.1 | 0 | 0 | 0 | La | 0 | 0 | 0 | 760 | 20 | 0 | 730 | 250 | metal mold | heat treatment | 540 | 14 | water | 50 | 160 | 7 | 350
92.0966 | 6.86 | 0.627 | 0.156 | 0.05 | 0.106 | 0.0044 | 0 | 0 | 0 | 0 | 0 | 0 | 0 | 0 | 0 | 0 | 0 | 0 | 0.1 | 0 | 0 | 0 | La | 0 | 0 | 0 | 780 | 20 | 0 | 730 | 250 | metal mold | heat treatment | 540 | 14 | water | 50 | 160 | 7 | 320
91.8966 | 6.86 | 0.627 | 0.156 | 0.05 | 0.106 | 0.0044 | 0 | 0 | 0 | 0 | 0 | 0 | 0 | 0 | 0 | 0 | 0 | 0 | 0.3 | 0 | 0 | 0 | La | 0 | 0 | 0 | 740 | 20 | 0 | 730 | 250 | metal mold | heat treatment | 540 | 14 | water | 50 | 160 | 7 | 340
91.8966 | 6.86 | 0.627 | 0.156 | 0.05 | 0.106 | 0.0044 | 0 | 0 | 0 | 0 | 0 | 0 | 0 | 0 | 0 | 0 | 0 | 0 | 0.3 | 0 | 0 | 0 | La | 0 | 0 | 0 | 760 | 20 | 0 | 730 | 250 | metal mold | heat treatment | 540 | 14 | water | 50 | 160 | 7 | 365
91.8966 | 6.86 | 0.627 | 0.156 | 0.05 | 0.106 | 0.0044 | 0 | 0 | 0 | 0 | 0 | 0 | 0 | 0 | 0 | 0 | 0 | 0 | 0.3 | 0 | 0 | 0 | La | 0 | 0 | 0 | 780 | 20 | 0 | 730 | 250 | metal mold | heat treatment | 540 | 14 | water | 50 | 160 | 7 | 325
91.6966 | 6.86 | 0.627 | 0.156 | 0.05 | 0.106 | 0.0044 | 0 | 0 | 0 | 0 | 0 | 0 | 0 | 0 | 0 | 0 | 0 | 0 | 0.5 | 0 | 0 | 0 | La | 0 | 0 | 0 | 740 | 20 | 0 | 730 | 250 | metal mold | heat treatment | 540 | 14 | water | 50 | 160 | 7 | 315
91.6966 | 6.86 | 0.627 | 0.156 | 0.05 | 0.106 | 0.0044 | 0 | 0 | 0 | 0 | 0 | 0 | 0 | 0 | 0 | 0 | 0 | 0 | 0.5 | 0 | 0 | 0 | La | 0 | 0 | 0 | 760 | 20 | 0 | 730 | 250 | metal mold | heat treatment | 540 | 14 | water | 50 | 160 | 7 | 330
91.6966 | 6.86 | 0.627 | 0.156 | 0.05 | 0.106 | 0.0044 | 0 | 0 | 0 | 0 | 0 | 0 | 0 | 0 | 0 | 0 | 0 | 0 | 0.5 | 0 | 0 | 0 | La | 0 | 0 | 0 | 780 | 20 | 0 | 730 | 250 | metal mold | heat treatment | 540 | 14 | water | 50 | 160 | 7 | 310
92.57 | 6.25 | 0.7 | 0.18 | 0.07 | 0 | 0 | 0.15 | 0.08 | 0 | 0 | 0 | 0 | 0 | 0 | 0 | 0 | 0 | 0 | 0 | 0 | 0 | 0 | no-modificator | 0 | 0 | 0 | 0 | 0 | 0 | 720 | 0 | sand mould | heat treatment | 510 | 8 | water | 50 | 160 | 5 | 260
92.57 | 6.25 | 0.7 | 0.18 | 0.07 | 0 | 0 | 0.15 | 0.08 | 0 | 0 | 0 | 0 | 0 | 0 | 0 | 0 | 0 | 0 | 0 | 0 | 0 | 0 | no-modificator | 0 | 0 | 0 | 0 | 0 | 0 | 720 | 0 | sand mould | heat treatment | 510 | 10 | water | 50 | 175 | 7 | 295
92.57 | 6.25 | 0.7 | 0.18 | 0.07 | 0 | 0 | 0.15 | 0.08 | 0 | 0 | 0 | 0 | 0 | 0 | 0 | 0 | 0 | 0 | 0 | 0 | 0 | 0 | no-modificator | 0 | 0 | 0 | 0 | 0 | 0 | 720 | 0 | sand mould | heat treatment | 510 | 12 | water | 50 | 190 | 9 | 280
92.57 | 6.25 | 0.7 | 0.18 | 0.07 | 0 | 0 | 0.15 | 0.08 | 0 | 0 | 0 | 0 | 0 | 0 | 0 | 0 | 0 | 0 | 0 | 0 | 0 | 0 | no-modificator | 0 | 0 | 0 | 0 | 0 | 0 | 720 | 0 | sand mould | heat treatment | 525 | 8 | water | 50 | 175 | 7 | 335
92.57 | 6.25 | 0.7 | 0.18 | 0.07 | 0 | 0 | 0.15 | 0.08 | 0 | 0 | 0 | 0 | 0 | 0 | 0 | 0 | 0 | 0 | 0 | 0 | 0 | 0 | no-modificator | 0 | 0 | 0 | 0 | 0 | 0 | 720 | 0 | sand mould | heat treatment | 525 | 10 | water | 50 | 190 | 6 | 355
92.57 | 6.25 | 0.7 | 0.18 | 0.07 | 0 | 0 | 0.15 | 0.08 | 0 | 0 | 0 | 0 | 0 | 0 | 0 | 0 | 0 | 0 | 0 | 0 | 0 | 0 | no-modificator | 0 | 0 | 0 | 0 | 0 | 0 | 720 | 0 | sand mould | heat treatment | 525 | 12 | water | 50 | 160 | 7 | 315
92.57 | 6.25 | 0.7 | 0.18 | 0.07 | 0 | 0 | 0.15 | 0.08 | 0 | 0 | 0 | 0 | 0 | 0 | 0 | 0 | 0 | 0 | 0 | 0 | 0 | 0 | no-modificator | 0 | 0 | 0 | 0 | 0 | 0 | 720 | 0 | sand mould | heat treatment | 540 | 8 | water | 50 | 190 | 7 | 320
92.57 | 6.25 | 0.7 | 0.18 | 0.07 | 0 | 0 | 0.15 | 0.08 | 0 | 0 | 0 | 0 | 0 | 0 | 0 | 0 | 0 | 0 | 0 | 0 | 0 | 0 | no-modificator | 0 | 0 | 0 | 0 | 0 | 0 | 720 | 0 | sand mould | heat treatment | 540 | 10 | water | 50 | 160 | 9 | 250
92.57 | 6.25 | 0.7 | 0.18 | 0.07 | 0 | 0 | 0.15 | 0.08 | 0 | 0 | 0 | 0 | 0 | 0 | 0 | 0 | 0 | 0 | 0 | 0 | 0 | 0 | no-modificator | 0 | 0 | 0 | 0 | 0 | 0 | 720 | 0 | sand mould | heat treatment | 540 | 12 | water | 50 | 175 | 6 | 270
92.41 | 7 | 0.52 | 0 | 0 | 0 | 0 | 0 | 0 | 0 | 0 | 0 | 0 | 0 | 0 | 0 | 0 | 0 | 0 | 0 | 0 | 0 | 0.07 | Sm | 0 | 0 | 0 | 720 | 0 | 1 | 740 | 250 | metal mold | cast | 0 | 0 | 0 | 0 | 0 | 0 | 225
91.56 | 7 | 0.6 | 0.15 | 0.06 | 0.1 | 0.1 | 0 | 0 | 0.3 | 0 | 0 | 0 | 0 | 0 | 0.1 | 0 | 0 | 0 | 0 | 0.03 | 0 | 0 | Ce | 0 | 0 | 0 | 680 | 10 | 1 | 740 | 250 | metal mold | cast | 0 | 0 | 0 | 0 | 0 | 0 | 149
91.56 | 7 | 0.6 | 0.15 | 0.06 | 0.1 | 0.1 | 0 | 0 | 0.3 | 0 | 0 | 0 | 0 | 0 | 0.1 | 0 | 0 | 0 | 0 | 0.03 | 0 | 0 | Ce | 0 | 0 | 0 | 720 | 10 | 1 | 740 | 250 | metal mold | cast | 0 | 0 | 0 | 0 | 0 | 0 | 177
91.57 | 7 | 0.6 | 0.15 | 0.05 | 0.1 | 0.1 | 0 | 0 | 0.3 | 0 | 0 | 0 | 0 | 0 | 0.1 | 0 | 0 | 0 | 0 | 0.03 | 0 | 0 | Ce | 0 | 0 | 0 | 760 | 10 | 1 | 740 | 250 | metal mold | cast | 0 | 0 | 0 | 0 | 0 | 0 | 162
92.3 | 7 | 0.52 | 0.15 | 0 | 0 | 0 | 0 | 0 | 0 | 0 | 0 | 0 | 0 | 0 | 0 | 0 | 0 | 0 | 0 | 0.03 | 0 | 0 | Ce | 0 | 0 | 0 | 720 | 15 | 1 | 740 | 250 | metal mold | cast | 0 | 0 | 0 | 0 | 0 | 0 | 172.7
92.28 | 7 | 0.52 | 0.15 | 0 | 0 | 0 | 0 | 0 | 0 | 0 | 0 | 0 | 0 | 0 | 0 | 0 | 0 | 0 | 0 | 0.05 | 0 | 0 | Ce | 0 | 0 | 0 | 720 | 15 | 1 | 740 | 250 | metal mold | cast | 0 | 0 | 0 | 0 | 0 | 0 | 172.5
92.26 | 7 | 0.52 | 0.15 | 0 | 0 | 0 | 0 | 0 | 0 | 0 | 0 | 0 | 0 | 0 | 0 | 0 | 0 | 0 | 0 | 0.07 | 0 | 0 | Ce | 0 | 0 | 0 | 720 | 15 | 1 | 740 | 250 | metal mold | cast | 0 | 0 | 0 | 0 | 0 | 0 | 183.2
92.24 | 7 | 0.52 | 0.15 | 0 | 0 | 0 | 0 | 0 | 0 | 0 | 0 | 0 | 0 | 0 | 0 | 0 | 0 | 0 | 0 | 0.09 | 0 | 0 | Ce | 0 | 0 | 0 | 720 | 15 | 1 | 740 | 250 | metal mold | cast | 0 | 0 | 0 | 0 | 0 | 0 | 177.9
92.22 | 7 | 0.52 | 0.15 | 0 | 0 | 0 | 0 | 0 | 0 | 0 | 0 | 0 | 0 | 0 | 0 | 0 | 0 | 0 | 0 | 0.11 | 0 | 0 | Ce | 0 | 0 | 0 | 720 | 15 | 1 | 740 | 250 | metal mold | cast | 0 | 0 | 0 | 0 | 0 | 0 | 173.5
92.2 | 7 | 0.52 | 0.15 | 0 | 0 | 0 | 0 | 0 | 0 | 0 | 0 | 0 | 0 | 0 | 0 | 0 | 0 | 0 | 0 | 0.13 | 0 | 0 | Ce | 0 | 0 | 0 | 720 | 15 | 1 | 740 | 250 | metal mold | cast | 0 | 0 | 0 | 0 | 0 | 0 | 171.1
91.853 | 7.069 | 0.676 | 0 | 0 | 0.264 | 0.117 | 0.001 | 0 | 0 | 0 | 0 | 0 | 0 | 0 | 0 | 0 | 0 | 0.02 | 0 | 0 | 0 | 0 | Sr | 0 | 0 | 0 | 750 | 30 | 0 | 720 | 0 | sand mould | cast | 0 | 0 | 0 | 0 | 0 | 0 | 328.7
92.02 | 7.1 | 0.54 | 0.12 | 0 | 0.12 | 0.1 | 0 | 0 | 0 | 0 | 0 | 0 | 0 | 0 | 0 | 0 | 0 | 0 | 0 | 0 | 0 | 0 | K2ZrF6 | 0 | 0 | 0.85 | 722 | 13 | 0 | 750 | 300 | metal mold | cast | 0 | 0 | 0 | 0 | 0 | 0 | 168
92.02 | 7.1 | 0.54 | 0.12 | 0 | 0.12 | 0.1 | 0 | 0 | 0 | 0 | 0 | 0 | 0 | 0 | 0 | 0 | 0 | 0 | 0 | 0 | 0 | 0 | K2ZrF6 | 0 | 0 | 0.9 | 722 | 13 | 0 | 750 | 300 | metal mold | cast | 0 | 0 | 0 | 0 | 0 | 0 | 176
92.02 | 7.1 | 0.54 | 0.12 | 0 | 0.12 | 0.1 | 0 | 0 | 0 | 0 | 0 | 0 | 0 | 0 | 0 | 0 | 0 | 0 | 0 | 0 | 0 | 0 | K2ZrF6 | 0 | 0 | 0.95 | 722 | 13 | 0 | 750 | 300 | metal mold | cast | 0 | 0 | 0 | 0 | 0 | 0 | 181
92.02 | 7.1 | 0.54 | 0.12 | 0 | 0.12 | 0.1 | 0 | 0 | 0 | 0 | 0 | 0 | 0 | 0 | 0 | 0 | 0 | 0 | 0 | 0 | 0 | 0 | K2ZrF6 | 0 | 0 | 1 | 722 | 13 | 0 | 750 | 300 | metal mold | cast | 0 | 0 | 0 | 0 | 0 | 0 | 185
92.02 | 7.1 | 0.54 | 0.12 | 0 | 0.12 | 0.1 | 0 | 0 | 0 | 0 | 0 | 0 | 0 | 0 | 0 | 0 | 0 | 0 | 0 | 0 | 0 | 0 | K2ZrF6 | 0 | 0 | 1.1 | 722 | 13 | 0 | 750 | 300 | metal mold | cast | 0 | 0 | 0 | 0 | 0 | 0 | 192
92.02 | 7.1 | 0.54 | 0.12 | 0 | 0.12 | 0.1 | 0 | 0 | 0 | 0 | 0 | 0 | 0 | 0 | 0 | 0 | 0 | 0 | 0 | 0 | 0 | 0 | K2ZrF6 | 0 | 0 | 1.15 | 722 | 13 | 0 | 750 | 300 | metal mold | cast | 0 | 0 | 0 | 0 | 0 | 0 | 146
92.02 | 7.1 | 0.54 | 0.12 | 0 | 0.12 | 0.1 | 0 | 0 | 0 | 0 | 0 | 0 | 0 | 0 | 0 | 0 | 0 | 0 | 0 | 0 | 0 | 0 | K2ZrF6 | 0 | 0 | 1.05 | 715 | 15 | 0 | 740 | 300 | metal mold | cast | 0 | 0 | 0 | 0 | 0 | 0 | 150
92.02 | 7.1 | 0.54 | 0.12 | 0 | 0.12 | 0.1 | 0 | 0 | 0 | 0 | 0 | 0 | 0 | 0 | 0 | 0 | 0 | 0 | 0 | 0 | 0 | 0 | K2ZrF6 | 0 | 0 | 1.05 | 720 | 15 | 0 | 740 | 300 | metal mold | cast | 0 | 0 | 0 | 0 | 0 | 0 | 173
92.02 | 7.1 | 0.54 | 0.12 | 0 | 0.12 | 0.1 | 0 | 0 | 0 | 0 | 0 | 0 | 0 | 0 | 0 | 0 | 0 | 0 | 0 | 0 | 0 | 0 | K2ZrF6 | 0 | 0 | 1.05 | 725 | 15 | 0 | 740 | 300 | metal mold | cast | 0 | 0 | 0 | 0 | 0 | 0 | 176
92.02 | 7.1 | 0.54 | 0.12 | 0 | 0.12 | 0.1 | 0 | 0 | 0 | 0 | 0 | 0 | 0 | 0 | 0 | 0 | 0 | 0 | 0 | 0 | 0 | 0 | K2ZrF6 | 0 | 0 | 1.05 | 730 | 15 | 0 | 740 | 300 | metal mold | cast | 0 | 0 | 0 | 0 | 0 | 0 | 152
92.02 | 7.1 | 0.54 | 0.12 | 0 | 0.12 | 0.1 | 0 | 0 | 0 | 0 | 0 | 0 | 0 | 0 | 0 | 0 | 0 | 0 | 0 | 0 | 0 | 0 | K2ZrF6 | 0 | 0 | 1.05 | 735 | 15 | 0 | 740 | 300 | metal mold | cast | 0 | 0 | 0 | 0 | 0 | 0 | 153
92.02 | 7.1 | 0.54 | 0.12 | 0 | 0.12 | 0.1 | 0 | 0 | 0 | 0 | 0 | 0 | 0 | 0 | 0 | 0 | 0 | 0 | 0 | 0 | 0 | 0 | K2ZrF6 | 0 | 0 | 1.05 | 725 | 15 | 0 | 700 | 300 | metal mold | cast | 0 | 0 | 0 | 0 | 0 | 0 | 189
92.02 | 7.1 | 0.54 | 0.12 | 0 | 0.12 | 0.1 | 0 | 0 | 0 | 0 | 0 | 0 | 0 | 0 | 0 | 0 | 0 | 0 | 0 | 0 | 0 | 0 | K2ZrF6 | 0 | 0 | 1.05 | 725 | 15 | 0 | 705 | 300 | metal mold | cast | 0 | 0 | 0 | 0 | 0 | 0 | 192
92.02 | 7.1 | 0.54 | 0.12 | 0 | 0.12 | 0.1 | 0 | 0 | 0 | 0 | 0 | 0 | 0 | 0 | 0 | 0 | 0 | 0 | 0 | 0 | 0 | 0 | K2ZrF6 | 0 | 0 | 1.05 | 725 | 15 | 0 | 710 | 300 | metal mold | cast | 0 | 0 | 0 | 0 | 0 | 0 | 201
92.02 | 7.1 | 0.54 | 0.12 | 0 | 0.12 | 0.1 | 0 | 0 | 0 | 0 | 0 | 0 | 0 | 0 | 0 | 0 | 0 | 0 | 0 | 0 | 0 | 0 | K2ZrF6 | 0 | 0 | 1.05 | 725 | 15 | 0 | 715 | 300 | metal mold | cast | 0 | 0 | 0 | 0 | 0 | 0 | 208
92.02 | 7.1 | 0.54 | 0.12 | 0 | 0.12 | 0.1 | 0 | 0 | 0 | 0 | 0 | 0 | 0 | 0 | 0 | 0 | 0 | 0 | 0 | 0 | 0 | 0 | K2ZrF6 | 0 | 0 | 1.05 | 725 | 15 | 0 | 720 | 300 | metal mold | cast | 0 | 0 | 0 | 0 | 0 | 0 | 211
92.02 | 7.1 | 0.54 | 0.12 | 0 | 0.12 | 0.1 | 0 | 0 | 0 | 0 | 0 | 0 | 0 | 0 | 0 | 0 | 0 | 0 | 0 | 0 | 0 | 0 | K2ZrF6 | 0 | 0 | 1.05 | 725 | 15 | 0 | 725 | 300 | metal mold | cast | 0 | 0 | 0 | 0 | 0 | 0 | 185
92.02 | 7.1 | 0.54 | 0.12 | 0 | 0.12 | 0.1 | 0 | 0 | 0 | 0 | 0 | 0 | 0 | 0 | 0 | 0 | 0 | 0 | 0 | 0 | 0 | 0 | K2ZrF6 | 0 | 0 | 1.05 | 725 | 15 | 0 | 730 | 300 | metal mold | cast | 0 | 0 | 0 | 0 | 0 | 0 | 179
92.02 | 7.1 | 0.54 | 0.12 | 0 | 0.12 | 0.1 | 0 | 0 | 0 | 0 | 0 | 0 | 0 | 0 | 0 | 0 | 0 | 0 | 0 | 0 | 0 | 0 | K2ZrF6 | 0 | 0 | 1.05 | 725 | 15 | 0 | 700 | 0 | sand mould | cast | 0 | 0 | 0 | 0 | 0 | 0 | 146
92.02 | 7.1 | 0.54 | 0.12 | 0 | 0.12 | 0.1 | 0 | 0 | 0 | 0 | 0 | 0 | 0 | 0 | 0 | 0 | 0 | 0 | 0 | 0 | 0 | 0 | K2ZrF6 | 0 | 0 | 1.05 | 725 | 15 | 0 | 705 | 0 | sand mould | cast | 0 | 0 | 0 | 0 | 0 | 0 | 143
92.02 | 7.1 | 0.54 | 0.12 | 0 | 0.12 | 0.1 | 0 | 0 | 0 | 0 | 0 | 0 | 0 | 0 | 0 | 0 | 0 | 0 | 0 | 0 | 0 | 0 | K2ZrF6 | 0 | 0 | 1.05 | 725 | 15 | 0 | 710 | 0 | sand mould | cast | 0 | 0 | 0 | 0 | 0 | 0 | 135
92.02 | 7.1 | 0.54 | 0.12 | 0 | 0.12 | 0.1 | 0 | 0 | 0 | 0 | 0 | 0 | 0 | 0 | 0 | 0 | 0 | 0 | 0 | 0 | 0 | 0 | K2ZrF6 | 0 | 0 | 1.05 | 725 | 15 | 0 | 715 | 0 | sand mould | cast | 0 | 0 | 0 | 0 | 0 | 0 | 141
92.02 | 7.1 | 0.54 | 0.12 | 0 | 0.12 | 0.1 | 0 | 0 | 0 | 0 | 0 | 0 | 0 | 0 | 0 | 0 | 0 | 0 | 0 | 0 | 0 | 0 | K2ZrF6 | 0 | 0 | 1.05 | 725 | 15 | 0 | 720 | 0 | sand mould | cast | 0 | 0 | 0 | 0 | 0 | 0 | 143
92.02 | 7.1 | 0.54 | 0.12 | 0 | 0.12 | 0.1 | 0 | 0 | 0 | 0 | 0 | 0 | 0 | 0 | 0 | 0 | 0 | 0 | 0 | 0 | 0 | 0 | K2ZrF6 | 0 | 0 | 1.05 | 725 | 15 | 0 | 725 | 0 | sand mould | cast | 0 | 0 | 0 | 0 | 0 | 0 | 155
92.02 | 7.1 | 0.54 | 0.12 | 0 | 0.12 | 0.1 | 0 | 0 | 0 | 0 | 0 | 0 | 0 | 0 | 0 | 0 | 0 | 0 | 0 | 0 | 0 | 0 | K2ZrF6 | 0 | 0 | 1.05 | 725 | 15 | 0 | 730 | 0 | sand mould | cast | 0 | 0 | 0 | 0 | 0 | 0 | 148
92.396 | 6.75 | 0.63 | 0.14 | 0 | 0.084 | 0 | 0 | 0 | 0 | 0 | 0 | 0 | 0 | 0 | 0 | 0 | 0 | 0 | 0 | 0 | 0 | 0 | Sr | 0 | 0 | 0 | 730 | 30 | 0 | 715 | 210 | metal mold | cast | 0 | 0 | 0 | 0 | 0 | 0 | 185.2
92.386 | 6.75 | 0.63 | 0.14 | 0 | 0.084 | 0 | 0 | 0 | 0 | 0 | 0 | 0 | 0 | 0 | 0 | 0 | 0 | 0.01 | 0 | 0 | 0 | 0 | Sr | 0 | 0 | 0 | 730 | 30 | 0 | 715 | 210 | metal mold | cast | 0 | 0 | 0 | 0 | 0 | 0 | 187.14
92.366 | 6.75 | 0.63 | 0.14 | 0 | 0.084 | 0 | 0 | 0 | 0 | 0 | 0 | 0 | 0 | 0 | 0 | 0 | 0 | 0.03 | 0 | 0 | 0 | 0 | Sr | 0 | 0 | 0 | 730 | 30 | 0 | 715 | 210 | metal mold | cast | 0 | 0 | 0 | 0 | 0 | 0 | 196.1
92.346 | 6.75 | 0.63 | 0.14 | 0 | 0.084 | 0 | 0 | 0 | 0 | 0 | 0 | 0 | 0 | 0 | 0 | 0 | 0 | 0.05 | 0 | 0 | 0 | 0 | Sr | 0 | 0 | 0 | 730 | 30 | 0 | 715 | 210 | metal mold | cast | 0 | 0 | 0 | 0 | 0 | 0 | 183.08
92.326 | 6.75 | 0.63 | 0.14 | 0 | 0.084 | 0 | 0 | 0 | 0 | 0 | 0 | 0 | 0 | 0 | 0 | 0 | 0 | 0.07 | 0 | 0 | 0 | 0 | Sr | 0 | 0 | 0 | 730 | 30 | 0 | 715 | 210 | metal mold | cast | 0 | 0 | 0 | 0 | 0 | 0 | 179.18
91.64 | 7 | 0.6 | 0.2 | 0.06 | 0.2 | 0.1 | 0.2 | 0 | 0 | 0 | 0 | 0 | 0 | 0 | 0 | 0 | 0 | 0 | 0 | 0 | 0 | 0 | Te and Sb | 0 | 0 | 0 | 0 | 0 | 0 | 720 | 0 | sand mould | cast | 0 | 0 | 0 | 0 | 0 | 0 | 240
91.59 | 7 | 0.6 | 0.15 | 0.06 | 0.1 | 0.1 | 0 | 0 | 0.3 | 0 | 0 | 0 | 0 | 0 | 0.1 | 0 | 0 | 0 | 0 | 0 | 0 | 0 | WB-1 | 0 | 1 | 0 | 720 | 1 | 0 | 700 | 250 | metal mold | cast | 0 | 0 | 0 | 0 | 0 | 0 | 311.06
91.59 | 7 | 0.6 | 0.15 | 0.06 | 0.1 | 0.1 | 0 | 0 | 0.3 | 0 | 0 | 0 | 0 | 0 | 0.1 | 0 | 0 | 0 | 0 | 0 | 0 | 0 | WB-1 | 0 | 1 | 0 | 720 | 5 | 0 | 700 | 250 | metal mold | cast | 0 | 0 | 0 | 0 | 0 | 0 | 323.9
91.59 | 7 | 0.6 | 0.15 | 0.06 | 0.1 | 0.1 | 0 | 0 | 0.3 | 0 | 0 | 0 | 0 | 0 | 0.1 | 0 | 0 | 0 | 0 | 0 | 0 | 0 | WB-1 | 0 | 1 | 0 | 720 | 10 | 0 | 700 | 250 | metal mold | cast | 0 | 0 | 0 | 0 | 0 | 0 | 325.34
91.59 | 7 | 0.6 | 0.15 | 0.06 | 0.1 | 0.1 | 0 | 0 | 0.3 | 0 | 0 | 0 | 0 | 0 | 0.1 | 0 | 0 | 0 | 0 | 0 | 0 | 0 | WB-1 | 0 | 1 | 0 | 720 | 30 | 0 | 700 | 250 | metal mold | cast | 0 | 0 | 0 | 0 | 0 | 0 | 320.98
91.59 | 7 | 0.6 | 0.15 | 0.06 | 0.1 | 0.1 | 0 | 0 | 0.3 | 0 | 0 | 0 | 0 | 0 | 0.1 | 0 | 0 | 0 | 0 | 0 | 0 | 0 | WB-1 | 0 | 1 | 0 | 720 | 40 | 0 | 700 | 250 | metal mold | cast | 0 | 0 | 0 | 0 | 0 | 0 | 321.34
91.59 | 7 | 0.6 | 0.15 | 0.06 | 0.1 | 0.1 | 0 | 0 | 0.3 | 0 | 0 | 0 | 0 | 0 | 0.1 | 0 | 0 | 0 | 0 | 0 | 0 | 0 | WB-1 | 0 | 1 | 0 | 720 | 50 | 0 | 700 | 250 | metal mold | cast | 0 | 0 | 0 | 0 | 0 | 0 | 320.65
91.59 | 7 | 0.6 | 0.15 | 0.06 | 0.1 | 0.1 | 0 | 0 | 0.3 | 0 | 0 | 0 | 0 | 0 | 0.1 | 0 | 0 | 0 | 0 | 0 | 0 | 0 | WB-1 | 0 | 1 | 0 | 720 | 60 | 0 | 700 | 250 | metal mold | cast | 0 | 0 | 0 | 0 | 0 | 0 | 310.85
91.59 | 7 | 0.6 | 0.15 | 0.06 | 0.1 | 0.1 | 0 | 0 | 0.3 | 0 | 0 | 0 | 0 | 0 | 0.1 | 0 | 0 | 0 | 0 | 0 | 0 | 0 | WB-1 | 0 | 1 | 0 | 720 | 90 | 0 | 700 | 250 | metal mold | cast | 0 | 0 | 0 | 0 | 0 | 0 | 304.26
91.59 | 7 | 0.6 | 0.15 | 0.06 | 0.1 | 0.1 | 0 | 0 | 0.3 | 0 | 0 | 0 | 0 | 0 | 0.1 | 0 | 0 | 0 | 0 | 0 | 0 | 0 | WB-1 | 0 | 1 | 0 | 720 | 120 | 0 | 700 | 250 | metal mold | cast | 0 | 0 | 0 | 0 | 0 | 0 | 295.1
91.74 | 7 | 0.52 | 0.15 | 0.06 | 0.2 | 0.1 | 0 | 0 | 0.03 | 0.1 | 0 | 0 | 0 | 0 | 0 | 0.1 | 0 | 0 | 0 | 0 | 0 | 0 | Y | 0 | 0 | 0 | 740 | 10 | 0 | 705 | 300 | metal mold | cast | 0 | 0 | 0 | 0 | 0 | 0 | 212.5
91.7 | 7.5 | 0.6 | 0.2 | 0 | 0 | 0 | 0 | 0 | 0 | 0 | 0 | 0 | 0 | 0 | 0 | 0 | 0 | 0 | 0 | 0 | 0 | 0 | no-modificator | 0 | 0 | 0 | 730 | 15 | 0 | 720 | 220 | metal mold | cast | 0 | 0 | 0 | 0 | 0 | 0 | 158
91.6 | 7.5 | 0.6 | 0.2 | 0 | 0 | 0 | 0 | 0 | 0 | 0 | 0.1 | 0 | 0 | 0 | 0 | 0 | 0 | 0 | 0 | 0 | 0 | 0 | Y | 0 | 0 | 0 | 730 | 15 | 0 | 720 | 220 | metal mold | cast | 0 | 0 | 0 | 0 | 0 | 0 | 166
91.5 | 7.5 | 0.6 | 0.2 | 0 | 0 | 0 | 0 | 0 | 0 | 0 | 0.2 | 0 | 0 | 0 | 0 | 0 | 0 | 0 | 0 | 0 | 0 | 0 | Y | 0 | 0 | 0 | 730 | 15 | 0 | 720 | 220 | metal mold | cast | 0 | 0 | 0 | 0 | 0 | 0 | 172
91.4 | 7.5 | 0.6 | 0.2 | 0 | 0 | 0 | 0 | 0 | 0 | 0 | 0.3 | 0 | 0 | 0 | 0 | 0 | 0 | 0 | 0 | 0 | 0 | 0 | Y | 0 | 0 | 0 | 730 | 15 | 0 | 720 | 220 | metal mold | cast | 0 | 0 | 0 | 0 | 0 | 0 | 181
91.3 | 7.5 | 0.6 | 0.2 | 0 | 0 | 0 | 0 | 0 | 0 | 0 | 0.4 | 0 | 0 | 0 | 0 | 0 | 0 | 0 | 0 | 0 | 0 | 0 | Y | 0 | 0 | 0 | 730 | 15 | 0 | 720 | 220 | metal mold | cast | 0 | 0 | 0 | 0 | 0 | 0 | 176
91.2 | 7.5 | 0.6 | 0.2 | 0 | 0 | 0 | 0 | 0 | 0 | 0 | 0.5 | 0 | 0 | 0 | 0 | 0 | 0 | 0 | 0 | 0 | 0 | 0 | Y | 0 | 0 | 0 | 730 | 15 | 0 | 720 | 220 | metal mold | cast | 0 | 0 | 0 | 0 | 0 | 0 | 169
92.1966 | 6.86 | 0.627 | 0.156 | 0.05 | 0.106 | 0.0044 | 0 | 0 | 0 | 0 | 0 | 0 | 0 | 0 | 0 | 0 | 0 | 0 | 0 | 0 | 0 | 0 | Al-Ti-C | 0 | 0 | 0 | 740 | 20 | 0 | 730 | 250 | metal mold | cast | 0 | 0 | 0 | 0 | 0 | 0 | 165
92.1966 | 6.86 | 0.627 | 0.156 | 0.05 | 0.106 | 0.0044 | 0 | 0 | 0 | 0 | 0 | 0 | 0 | 0 | 0 | 0 | 0 | 0 | 0 | 0 | 0 | 0 | Al-Ti-C | 0.2 | 0 | 0 | 740 | 20 | 0 | 730 | 250 | metal mold | cast | 0 | 0 | 0 | 0 | 0 | 0 | 170
92.1966 | 6.86 | 0.627 | 0.156 | 0.05 | 0.106 | 0.0044 | 0 | 0 | 0 | 0 | 0 | 0 | 0 | 0 | 0 | 0 | 0 | 0 | 0 | 0 | 0 | 0 | Al-Ti-C | 0.4 | 0 | 0 | 740 | 20 | 0 | 730 | 250 | metal mold | cast | 0 | 0 | 0 | 0 | 0 | 0 | 182
92.1966 | 6.86 | 0.627 | 0.156 | 0.05 | 0.106 | 0.0044 | 0 | 0 | 0 | 0 | 0 | 0 | 0 | 0 | 0 | 0 | 0 | 0 | 0 | 0 | 0 | 0 | Al-Ti-C | 0.6 | 0 | 0 | 740 | 20 | 0 | 730 | 250 | metal mold | cast | 0 | 0 | 0 | 0 | 0 | 0 | 175
92.1966 | 6.86 | 0.627 | 0.156 | 0.05 | 0.106 | 0.0044 | 0 | 0 | 0 | 0 | 0 | 0 | 0 | 0 | 0 | 0 | 0 | 0 | 0 | 0 | 0 | 0 | La | 0 | 0 | 0 | 760 | 20 | 0 | 730 | 250 | metal mold | cast | 0 | 0 | 0 | 0 | 0 | 0 | 165
92.0966 | 6.86 | 0.627 | 0.156 | 0.05 | 0.106 | 0.0044 | 0 | 0 | 0 | 0 | 0 | 0 | 0 | 0 | 0 | 0 | 0 | 0 | 0.1 | 0 | 0 | 0 | La | 0 | 0 | 0 | 740 | 20 | 0 | 730 | 250 | metal mold | cast | 0 | 0 | 0 | 0 | 0 | 0 | 183
92.0966 | 6.86 | 0.627 | 0.156 | 0.05 | 0.106 | 0.0044 | 0 | 0 | 0 | 0 | 0 | 0 | 0 | 0 | 0 | 0 | 0 | 0 | 0.1 | 0 | 0 | 0 | La | 0 | 0 | 0 | 760 | 20 | 0 | 730 | 250 | metal mold | cast | 0 | 0 | 0 | 0 | 0 | 0 | 195
92.0966 | 6.86 | 0.627 | 0.156 | 0.05 | 0.106 | 0.0044 | 0 | 0 | 0 | 0 | 0 | 0 | 0 | 0 | 0 | 0 | 0 | 0 | 0.1 | 0 | 0 | 0 | La | 0 | 0 | 0 | 780 | 20 | 0 | 730 | 250 | metal mold | cast | 0 | 0 | 0 | 0 | 0 | 0 | 185
91.8966 | 6.86 | 0.627 | 0.156 | 0.05 | 0.106 | 0.0044 | 0 | 0 | 0 | 0 | 0 | 0 | 0 | 0 | 0 | 0 | 0 | 0 | 0.3 | 0 | 0 | 0 | La | 0 | 0 | 0 | 740 | 20 | 0 | 730 | 250 | metal mold | cast | 0 | 0 | 0 | 0 | 0 | 0 | 196
91.8966 | 6.86 | 0.627 | 0.156 | 0.05 | 0.106 | 0.0044 | 0 | 0 | 0 | 0 | 0 | 0 | 0 | 0 | 0 | 0 | 0 | 0 | 0.3 | 0 | 0 | 0 | La | 0 | 0 | 0 | 760 | 20 | 0 | 730 | 250 | metal mold | cast | 0 | 0 | 0 | 0 | 0 | 0 | 201
91.8966 | 6.86 | 0.627 | 0.156 | 0.05 | 0.106 | 0.0044 | 0 | 0 | 0 | 0 | 0 | 0 | 0 | 0 | 0 | 0 | 0 | 0 | 0.3 | 0 | 0 | 0 | La | 0 | 0 | 0 | 780 | 20 | 0 | 730 | 250 | metal mold | cast | 0 | 0 | 0 | 0 | 0 | 0 | 190
91.6966 | 6.86 | 0.627 | 0.156 | 0.05 | 0.106 | 0.0044 | 0 | 0 | 0 | 0 | 0 | 0 | 0 | 0 | 0 | 0 | 0 | 0 | 0.5 | 0 | 0 | 0 | La | 0 | 0 | 0 | 740 | 20 | 0 | 730 | 250 | metal mold | cast | 0 | 0 | 0 | 0 | 0 | 0 | 193
91.6966 | 6.86 | 0.627 | 0.156 | 0.05 | 0.106 | 0.0044 | 0 | 0 | 0 | 0 | 0 | 0 | 0 | 0 | 0 | 0 | 0 | 0 | 0.5 | 0 | 0 | 0 | La | 0 | 0 | 0 | 760 | 20 | 0 | 730 | 250 | metal mold | cast | 0 | 0 | 0 | 0 | 0 | 0 | 197
91.6966 | 6.86 | 0.627 | 0.156 | 0.05 | 0.106 | 0.0044 | 0 | 0 | 0 | 0 | 0 | 0 | 0 | 0 | 0 | 0 | 0 | 0 | 0.5 | 0 | 0 | 0 | La | 0 | 0 | 0 | 780 | 20 | 0 | 730 | 250 | metal mold | cast | 0 | 0 | 0 | 0 | 0 | 0 | 187
92.57 | 6.25 | 0.7 | 0.18 | 0.07 | 0 | 0 | 0.15 | 0.08 | 0 | 0 | 0 | 0 | 0 | 0 | 0 | 0 | 0 | 0 | 0 | 0 | 0 | 0 | no-modificator | 0 | 0 | 0 | 0 | 0 | 0 | 720 | 0 | sand mould | Hot extrusion | 0 | 0 | 0 | 0 | 0 | 0 | 208